## MÉTODOS
MÉTODO | NOMBRE ESPAÑOL | NAME | UNIDADES | UNITS | OBSERVACIONES | COMENTARIOS EN INFORME | COMMENTS | CONSIDERACIONES | COMENTARIOS GENERALES | GENERAL COMMENTS
ASTM 2112 / NMX-J-123-ANCE-2019 P 6,13,3 | *ESTABILIDAD A LA OXIDACIÓN, MÉTODO C | *OXIDATION STABILITY, METHOD C | min | min | DETERMINACIÓN 1 = X min, DETERMINACIÓN 2 = X min, DIFERENCIA DE LAS DETERMINACIONES INDIVIDUALES = X min | DETERMINATION 1 = X min, DETERMINATION 2 = X min, DIFFERENCE OF INDIVIDUAL DETERMINATIONS = X min | NA | NA | NA | NA
ASTM D1169 - 19a | RESISTIVIDAD, PROCEDIMIENTO DE RUTINA, 0 Hz A X °C | RESISTIVITY, ROUTINE PROCEDURE, 0 Hz AT X °C | x10^12 Ω*cm | x10^12 Ω*cm | La "X" se sustituye por la temperatura requerida | NOTA 3: ASTM D1169: TENSIÓN PROMEDIO= XXXV/mm; Tm=XX,X°C; Tamb=XX,X°C; %HR=XX,X | NOTE 3: ASTM D1169: AVERAGE VOLTAGE=278V/mm; Tm=XX,X°C; Tamb=XX,X°C; %HR=XX,X | La tensión promedio (V/mm) cambia dependiendo del equipo que se use. | TEMPERATURA AMBIENTE Tamb, TEMPERATURA DE PRUEBA Tp, TEMPERATURA DE MUESTRA Tm, PORCENTAJE DE HUMEDAD RELATIVA %HR. TIPO DE FLUIDO AISLANTE: ACEITE MINERAL. MUESTRA SIN PRESENCIA DE AGUA LIBRE E IMPUREZAS. TMUESTREO Y %HRMUESTREO NO PROPORCIONADO POR CLIENTE. | AMBIENT TEMPERATURE Tamb, TEST TEMPERATURE Tp, SAMPLE TEMPERATURE Tm, PERCENTAGE OF RELATIVE HUMIDITY %RH. TYPE OF INSULATING FLUID: MINERAL OIL. SAMPLE WITHOUT PRESENCE OF FREE WATER AND IMPURITIES. TSAMPLING AND %HRSAMPLING NOT PROVIDED BY CUSTOMER.
ASTM D1298 - 12b (2017) | *DENSIDAD A X °C | *DENSITY AT X °C | g/cm3, g/ml, kg/L, kg/m3 | g/cm3, g/ml, kg/L, kg/m3 | La "X" se sustituye por la temperatura requerida | NA | NA | NA | NA | NA
ASTM D1298 - 12b (2017) | *DENSIDAD ABSOLUTA A X °C | *ABSOLUT DENSITY AT X °C | g/cm3, g/ml, kg/L, kg/m3 | g/cm3, g/ml, kg/L, kg/m3 | La "X" se sustituye por la temperatura requerida | NA | NA | NA | NA | NA
ASTM D1298 - 12b (2017) | *DENSIDAD RELATIVA A X °C/X °C | *RELATIVE DENSITY AT X °C/X °C | ADIMENSIONAL | DIMENSIONLESS | La "X" se sustituye por la temperatura requerida | NA | NA | NA | NA | NA
ASTM D1298 - 12b (2017) | *GRAVEDAD ESPECÍFICA A X °C/X °C | *SPECIFIC GRAVITY AT X °C/X °C | ADIMENSIONAL | DIMENSIONLESS | La "X" se sustituye por la temperatura requerida | NA | NA | NA | NA | NA
ASTM D1298 - 12b (2017) | *DENSIDAD APARENTE A X °C/X °C | *APPARENT DENSITY AT X °C/X °C | ADIMENSIONAL | DIMENSIONLESS | La "X" se sustituye por la temperatura requerida | NA | NA | NA | NA | NA
ASTM D1298 - 12b (2017) | *GRAVEDAD API | *API GRAVITY | °API | °API | La "X" se sustituye por la temperatura requerida | NA | NA | NA | NA | NA
ASTM D1298 - 12b (2017) | *GRAVEDAD ESPECIFICA X °C | *APPARENT DENSITY AT X °C/X °C | ADIMENSIONAL | DIMENSIONLESS | La "X" se sustituye por la temperatura requerida | NA
ASTM D1298 - 12b (2017) / NMX-J-123-ANCE-2019 P 6,3 | *DENSIDAD RELATIVA A 20 °C/4 °C | *RELATIVE DENSITY AT 20 °C/4 °C | ADIMENSIONAL | DIMENSIONLESS | Corresponde a productos dieléctricos | NA | NA | NA | NA | NA
ASTM D1298 - 12b (2017) / NMX-J-123-ANCE-2019 P 6,3 | *DENSIDAD RELATIVA A 15,6 °C/15,6 °C | *RELATIVE DENSITY AT 15,6 °C/15,6 °C | ADIMENSIONAL | DIMENSIONLESS | Corresponde a productos dieléctricos | NA | NA | NA | NA | NA
ASTM D1500 - 12 (2017) | *COLOR ASTM | *ASTM COLOR | N/A | N/A | NA | NA | NA | NA | NA | NA
ASTM D1500 - 12 (2017) / NMX-J-123-ANCE-2019 P 6,2 | *COLOR ASTM | *ASTM COLOR | N/A | N/A | Corresponde a productos dieléctricos | NA | NA | NA | NA | NA
ASTM D1816 - 12 | **TENSIÓN DE RUPTURA DIELÉCTRICA, ELECTRODOS SEMIESFERICOS | **DIELECTRIC BREAKDOWN VOLTAGE, VDE ELECTRODES | kV | kV | NA | NOTA 1: ASTM D1816: DISTANCIA DE ELECTRODOS A Xmm. Tamb= XX,X°C Tm=XX,X°C %HR=XX,X LECTURAS X1=XX,XkV; X2=XX,XkV; X3=XX,XkV; X4=XX,XkV; X5=XX,XkV Promedio=XX,XkV Equipo Megger | NOTE 1: ASTM D1816: ELECTRODE DISTANCE AT Xmm. Tamb= XX,X°C Tm=XX,X°C %RH=XX,X READINGS X1=XX,XkV; X2=XX,XkV; X3=XX,XkV; X4=XX,XkV; X5=XX,XkV Average=XX,XkV Megger Equipment | La distancia entre electrodos puede ser 2mm o 1mm | TEMPERATURA AMBIENTE Tamb, TEMPERATURA DE PRUEBA Tp, TEMPERATURA DE MUESTRA Tm, PORCENTAJE DE HUMEDAD RELATIVA %HR. TIPO DE FLUIDO AISLANTE: ACEITE MINERAL. MUESTRA SIN PRESENCIA DE AGUA LIBRE E IMPUREZAS. TMUESTREO Y %HRMUESTREO NO PROPORCIONADO POR CLIENTE. | AMBIENT TEMPERATURE Tamb, TEST TEMPERATURE Tp, SAMPLE TEMPERATURE Tm, PERCENTAGE OF RELATIVE HUMIDITY %RH. TYPE OF INSULATING FLUID: MINERAL OIL. SAMPLE WITHOUT PRESENCE OF FREE WATER AND IMPURITIES. TSAMPLING AND %HRSAMPLING NOT PROVIDED BY CUSTOMER.
ASTM D1816 - 12 / NMX-J-123-ANCE-2019 P 6,17 | **TENSIÓN DE RUPTURA DIELÉCTRICA, ELECTRODOS SEMIESFERICOS | **DIELECTRIC BREAKDOWN VOLTAGE, VDE ELECTRODES | kV | kV | NA | NOTA 1: ASTM D1816: DISTANCIA DE ELECTRODOS A Xmm. Tamb= XX,X°C Tm=XX,X°C %HR=XX,X LECTURAS X1=XX,XkV; X2=XX,XkV; X3=XX,XkV; X4=XX,XkV; X5=XX,XkV Promedio=XX,XkV Equipo Megger | NOTE 1: ASTM D1816: ELECTRODE DISTANCE AT Xmm. Tamb= XX,X°C Tm=XX,X°C %RH=XX,X READINGS X1=XX,XkV; X2=XX,XkV; X3=XX,XkV; X4=XX,XkV; X5=XX,XkV Average=XX,XkV Megger Equipment | La distancia entre electrodos puede ser 2mm o 1mm | TEMPERATURA AMBIENTE Tamb, TEMPERATURA DE PRUEBA Tp, TEMPERATURA DE MUESTRA Tm, PORCENTAJE DE HUMEDAD RELATIVA %HR. TIPO DE FLUIDO AISLANTE: ACEITE MINERAL. MUESTRA SIN PRESENCIA DE AGUA LIBRE E IMPUREZAS. TMUESTREO Y %HRMUESTREO NO PROPORCIONADO POR CLIENTE. | AMBIENT TEMPERATURE Tamb, TEST TEMPERATURE Tp, SAMPLE TEMPERATURE Tm, PERCENTAGE OF RELATIVE HUMIDITY %RH. TYPE OF INSULATING FLUID: MINERAL OIL. SAMPLE WITHOUT PRESENCE OF FREE WATER AND IMPURITIES. TSAMPLING AND %HRSAMPLING NOT PROVIDED BY CUSTOMER.
m | *ESTABILIDAD A LA OXIDACIÓN | *OXIDATION STABILITY | min | min | NA | NA | NA | NA | NA | NA
ASTM D2270 - 10 (2016) | *ÍNDICE DE VISCOSIDAD | *VISCOSITY INDEX | ADIMENSIONAL | DIMENSIONLESS | NA | NA | NA | NA | NA | NA
ASTM D2272 - 14a | *ESTABILIDAD A LA OXIDACIÓN, MÉTODO B | *OXIDATION STABILITY, METHOD B | min | min | NA | NA | NA | NA | NA | NA
ASTM D2272 - 14a | *ESTABILIDAD A LA OXIDACIÓN, MÉTODO A | *OXIDATION STABILITY, METHOD A | min | min | NA | NA | NA | NA | NA | NA
ASTM D2300 - 08 (2017) | TENDENCIA A LA GASIFICACIÓN A 10 kV, 50 min A 80 °C CON H2 | TENDENCY TO GASIFICATION AT 10 kV, 50 min AT 80 °C WITH H2 | µL/min | µL/min | NA | NA | NA | NA | NA | NA
ASTM D2300 - 08 (2017) / NMX-J-123-ANCE-2019 P 6,18 | TENDENCIA A LA GASIFICACIÓN A 10 kV, 50 min A 80 °C CON H2 | TENDENCY TO GASIFICATION AT 10 kV, 50 min AT 80 °C WITH H2 | µL/min | µL/min | NA | NA | NA | NA | NA | NA
ASTM D2983 - 09 | *VISCOSIDAD APARENTE A X °C | *APPARENT VISCOSITY AT X°C | mPa*s | mPa*s | La "X" se sustituye por la temperatura requerida | ASTM D2983: VELOCIDAD DEL HUSILLO = X r/min | ASTM D2983: SPINDLE SPEED = X r/min | NA | NA | NA
ASTM D2983 - 09 | *VISCOSIDAD DINÁMICA BROOKFIELD A X °C | *DYNAMIC BROOKFIELD VISCOSITY AT X°C | mPa*s | mPa*s | La "X" se sustituye por la temperatura requerida | ASTM D2983: VELOCIDAD DEL HUSILLO = X r/min | ASTM D2983: SPINDLE SPEED = X r/min | NA | NA | NA
ASTM D445 - 17 / NMX-J-123-ANCE-2019 P 6,7 | *VISCOSIDAD CINEMÁTICA A 40 °C | *KINEMATIC VISCOSITY AT 40 °C | mm²/s | mm²/s | Corresponde a productos dieléctricos | NA | NA | NA | NA | NA
ASTM D445 - 17 / NMX-J-123-ANCE-2019 P 6,7 | *VISCOSIDAD CINEMÁTICA A 100 °C | *KINEMATIC VISCOSITY AT 100 °C | mm²/s | mm²/s | Corresponde a productos dieléctricos | NA | NA | NA | NA | NA
ASTM D445 - 17 / NMX-J-123-ANCE-2019 P 6,7 | *VISCOSIDAD CINEMÁTICA A X °C | *KINEMATIC VISCOSITY AT X °C | mm²/s | mm²/s | La "X" se sustituye por la temperatura requerida | NA | NA | NA | NA | NA
ASTM D445 -17 | *VISCOSIDAD CINEMÁTICA A 40 °C | *KINEMATIC VISCOSITY AT 40 °C | mm²/s | mm²/s | Lo que comunmente se pide | NA | NA | NA | NA | NA
ASTM D445 -17 | *VISCOSIDAD CINEMÁTICA A 100 °C | *KINEMATIC VISCOSITY AT 100 °C | mm²/s | mm²/s | Lo que comunmente se pide | NA | NA | NA | NA | NA
ASTM D445 -17 | *VISCOSIDAD CINEMÁTICA A X °C | *KINEMATIC VISCOSITY AT X °C | mm²/s | mm²/s | La "X" se sustituye por la temperatura requerida | NA | NA | NA | NA | NA
ASTM D445 -17 | *VISCOSIDAD DINÁMICA A 40 °C | *KINEMATIC DYNAMIC AT 40 °C | mPa*s | mPa*s | Por cálculo | NA | NA | NA | NA | NA
ASTM D445 -17 | *VISCOSIDAD DINÁMICA A 100 °C | *KINEMATIC DYNAMIC AT 100 °C | mPa*s | mPa*s | Por cálculo | NA | NA | NA | NA | NA
ASTM D445 -17 | *VISCOSIDAD DINÁMICA A X °C | *KINEMATIC DYNAMIC AT X °C | mPa*s | mPa*s | Por cálculo. La "X" se sustituye por la temperatura requerida | NA | NA | NA | NA | NA
ASTM D4737 - 10 (2016) | *ÍNDICE DE CETANO, PROCEDIMIENTO A | *CETANE INDEX, PROCEDURE A | ADIMENSIONAL | DIMENSIONLESS | NA | NA | NA | NA | NA | NA
ASTM D4737 - 10 (2016) | *ÍNDICE DE CETANO, PROCEDIMIENTO B | *CETANE INDEX, PROCEDURE B | ADIMENSIONAL | DIMENSIONLESS | NA | NA | NA | NA | NA | NA
ASTM D611 - 12 (2016) | *PUNTO DE ANILINA, MÉTODO E | *ANILINE POINT, METHOD E | °C, °F | °C, °F | NA | NA | NA | NA | NA | NA
ASTM D7042 - 14 | *VISCOSIDAD CINEMÁTICA A 40 °C | *KINEMATIC VISCOSITY AT 40 °C | mm²/s | mm²/s | Lo que comunmente se pide | NA | NA | NA | NA | NA
ASTM D7042 - 14 | *VISCOSIDAD CINEMÁTICA A 100 °C | *KINEMATIC VISCOSITY AT 100 °C | mm²/s | mm²/s | Lo que comunmente se pide | NA | NA | NA | NA | NA
ASTM D7042 - 14 | *VISCOSIDAD CINEMÁTICA A X °C | *KINEMATIC VISCOSITY AT X °C | mm²/s | mm²/s | La "X" se sustituye por la temperatura requerida | NA | NA | NA | NA | NA
ASTM D7042 - 14 | *VISCOSIDAD DINÁMICA A 40 °C | * DYNAMIC VISCOSITY AT 40 °C | mPa*s | mPa*s | Lo que comunmente se pide | NA | NA | NA | NA | NA
ASTM D7042 - 14 | *VISCOSIDAD DINÁMICA A 100 °C | * DYNAMIC VISCOSITY AT 100 °C | mPa*s | mPa*s | Lo que comunmente se pide | NA | NA | NA | NA | NA
ASTM D7042 - 14 | *VISCOSIDAD DINÁMICA A X °C | * DYNAMICVISCOSITY AT X °C | mPa*s | mPa*s | La "X" se sustituye por la temperatura requerida | NA | NA | NA | NA | NA
ASTM D7042 - 14 | *DENSIDAD A X °C | *DENSITY AT X °C | g/cm3 | g/cm3 | NA | NA | NA | NA | NA | NA
ASTM D877 / D877M - 13 | **TENSIÓN DE RUPTURA DIELÉCTRICA, ELECTRODOS PLANOS (2,54 mm) PROCEDIMIENTO A | **DIELECTRIC BREAKDOWN VOLTAGE, DISK ELECTRODES (2,54 mm) PROCEDURE A | kV | kV | NA | NOTA 1: ASTM D877: Tamb= XX,X°C Tm=XX,X°C %HR=XX,X LECTURAS X1=XX,XkV; X2=XX,XkV; X3=XX,XkV; X4=XX,XkV; X5=XX,XkV Promedio=XX,XkV EQUIPO MEGGER | NOTE 1: ASTM D877: Tamb = XX,X°C Tm=XX,X°C %RH=XX,X READINGS X1=XX,XkV; X2=XX,XkV; X3=XX,XkV; X4=XX,XkV; X5=XX,XkV Average=XX,XkV MEGGER EQUIPMENT | NA | TEMPERATURA AMBIENTE Tamb, TEMPERATURA DE PRUEBA Tp, TEMPERATURA DE MUESTRA Tm, PORCENTAJE DE HUMEDAD RELATIVA %HR. TIPO DE FLUIDO AISLANTE: ACEITE MINERAL. MUESTRA SIN PRESENCIA DE AGUA LIBRE E IMPUREZAS. TMUESTREO Y %HRMUESTREO NO PROPORCIONADO POR CLIENTE. | AMBIENT TEMPERATURE Tamb, TEST TEMPERATURE Tp, SAMPLE TEMPERATURE Tm, PERCENTAGE OF RELATIVE HUMIDITY %RH. TYPE OF INSULATING FLUID: MINERAL OIL. SAMPLE WITHOUT PRESENCE OF FREE WATER AND IMPURITIES. TSAMPLING AND %HRSAMPLING NOT PROVIDED BY CUSTOMER.
ASTM D877 / D877M - 13 | **TENSIÓN DE RUPTURA DIELÉCTRICA, ELECTRODOS PLANOS (2,54 mm) PROCEDIMIENTO B | **DIELECTRIC BREAKDOWN VOLTAGE, DISK ELECTRODES (2,54 mm) PROCEDURE B | kV | kV | NA | NOTA 1: ASTM D877: Tamb= XX,X°C Tm=XX,X°C %HR=XX,X LECTURAS X1=XX,XkV; X2=XX,XkV; X3=XX,XkV; X4=XX,XkV; X5=XX,XkV Promedio=XX,XkV EQUIPO MEGGER | NOTE 1: ASTM D877: Tamb = XX,X°C Tm=XX,X°C %RH=XX,X READINGS X1=XX,XkV; X2=XX,XkV; X3=XX,XkV; X4=XX,XkV; X5=XX,XkV Average=XX,XkV MEGGER EQUIPMENT | NA | TEMPERATURA AMBIENTE Tamb, TEMPERATURA DE PRUEBA Tp, TEMPERATURA DE MUESTRA Tm, PORCENTAJE DE HUMEDAD RELATIVA %HR. TIPO DE FLUIDO AISLANTE: ACEITE MINERAL. MUESTRA SIN PRESENCIA DE AGUA LIBRE E IMPUREZAS. TMUESTREO Y %HRMUESTREO NO PROPORCIONADO POR CLIENTE. | AMBIENT TEMPERATURE Tamb, TEST TEMPERATURE Tp, SAMPLE TEMPERATURE Tm, PERCENTAGE OF RELATIVE HUMIDITY %RH. TYPE OF INSULATING FLUID: MINERAL OIL. SAMPLE WITHOUT PRESENCE OF FREE WATER AND IMPURITIES. TSAMPLING AND %HRSAMPLING NOT PROVIDED BY CUSTOMER.
ASTM D877 / D877M - 13 / NMX-J-123-ANCE-2019 A. I | **TENSIÓN DE RUPTURA DIELÉCTRICA, ELECTRODOS PLANOS (2,54 mm) PROCEDIMIENTO A | **DIELECTRIC BREAKDOWN VOLTAGE, DISK ELECTRODES (2,54 mm) PROCEDURE A | kV | kV | Lo que comunmente se pide | NOTA 1: ASTM D877: Tamb= XX,X°C Tm=XX,X°C %HR=XX,X LECTURAS X1=XX,XkV; X2=XX,XkV; X3=XX,XkV; X4=XX,XkV; X5=XX,XkV Promedio=XX,XkV EQUIPO MEGGER | NOTE 1: ASTM D877: Tamb = XX,X°C Tm=XX,X°C %RH=XX,X READINGS X1=XX,XkV; X2=XX,XkV; X3=XX,XkV; X4=XX,XkV; X5=XX,XkV Average=XX,XkV MEGGER EQUIPMENT | NA | TEMPERATURA AMBIENTE Tamb, TEMPERATURA DE PRUEBA Tp, TEMPERATURA DE MUESTRA Tm, PORCENTAJE DE HUMEDAD RELATIVA %HR. TIPO DE FLUIDO AISLANTE: ACEITE MINERAL. MUESTRA SIN PRESENCIA DE AGUA LIBRE E IMPUREZAS. TMUESTREO Y %HRMUESTREO NO PROPORCIONADO POR CLIENTE. | AMBIENT TEMPERATURE Tamb, TEST TEMPERATURE Tp, SAMPLE TEMPERATURE Tm, PERCENTAGE OF RELATIVE HUMIDITY %RH. TYPE OF INSULATING FLUID: MINERAL OIL. SAMPLE WITHOUT PRESENCE OF FREE WATER AND IMPURITIES. TSAMPLING AND %HRSAMPLING NOT PROVIDED BY CUSTOMER.
ASTM D877 / D877M - 13 / NMX-J-123-ANCE-2019 A. I | **TENSIÓN DE RUPTURA DIELÉCTRICA, ELECTRODOS PLANOS (2,54 mm) PROCEDIMIENTO B | **DIELECTRIC BREAKDOWN VOLTAGE, DISK ELECTRODES (2,54 mm) PROCEDURE B | kV | kV | NA | NOTA 1: ASTM D877: Tamb= XX,X°C Tm=XX,X°C %HR=XX,X LECTURAS X1=XX,XkV; X2=XX,XkV; X3=XX,XkV; X4=XX,XkV; X5=XX,XkV Promedio=XX,XkV EQUIPO MEGGER | NOTE 1: ASTM D877: Tamb = XX,X°C Tm=XX,X°C %RH=XX,X READINGS X1=XX,XkV; X2=XX,XkV; X3=XX,XkV; X4=XX,XkV; X5=XX,XkV Average=XX,XkV MEGGER EQUIPMENT | NA | TEMPERATURA AMBIENTE Tamb, TEMPERATURA DE PRUEBA Tp, TEMPERATURA DE MUESTRA Tm, PORCENTAJE DE HUMEDAD RELATIVA %HR. TIPO DE FLUIDO AISLANTE: ACEITE MINERAL. MUESTRA SIN PRESENCIA DE AGUA LIBRE E IMPUREZAS. TMUESTREO Y %HRMUESTREO NO PROPORCIONADO POR CLIENTE. | AMBIENT TEMPERATURE Tamb, TEST TEMPERATURE Tp, SAMPLE TEMPERATURE Tm, PERCENTAGE OF RELATIVE HUMIDITY %RH. TYPE OF INSULATING FLUID: MINERAL OIL. SAMPLE WITHOUT PRESENCE OF FREE WATER AND IMPURITIES. TSAMPLING AND %HRSAMPLING NOT PROVIDED BY CUSTOMER.
ASTM D92 - 18 | *PUNTO DE INFLAMACIÓN A 101,3 kPa, COPA ABIERTA CLEVELAND | *FLASH POINT AT 101,3 kPa, CLEVELAND OPEN CUP | °C | °C | Sólo en °C debido a cálculo en la ecuación del método | NA | NA | NA | NA | NA
ASTM D92 - 18 | *PUNTO DE IGNICIÓN A 101,3 kPa, COPA ABIERTA CLEVELAND | *FIRE POINT AT 101,3 kPa, CLEVELAND OPEN CUP | °C | °C | Sólo en °C debido a cálculo en la ecuación del método | NA | NA | NA | NA | NA
ASTM D92 - 18 | *PUNTO DE INFLAMACIÓN A 760 mm Hg, COPA ABIERTA CLEVELAND | *FLASH POINT AT 760 mm Hg, CLEVELAND OPEN CUP | °C, °F | °C, °F | NA | NA | NA | NA | NA | NA
ASTM D92 - 18 | *PUNTO DE IGNICIÓN A 760 mm Hg, COPA ABIERTA CLEVELAND | *FIRE POINT AT 760 mm Hg, CLEVELAND OPEN CUP | °C, °F | °C, °F | NA | NA | NA | NA | NA | NA
ASTM D92 - 18 / NMX-J-123-ANCE- 2019 P 6,5 | *PUNTO DE INFLAMACIÓN A 101,3 kPa, COPA ABIERTA CLEVELAND | *FLASH POINT AT 101,3 kPa, CLEVELAND OPEN CUP | °C | °C | Corresponde a productos dieléctricos | NA | NA | NA | NA | NA
ASTM D92 - 18 / NMX-J-123-ANCE- 2019 P 6,5 | *PUNTO DE IGNICIÓN A 101,3 kPa, COPA ABIERTA CLEVELAND | *FIRE POINT AT 101,3 kPa, CLEVELAND OPEN CUP | °C | °C | Corresponde a productos dieléctricos | NA | NA | NA | NA | NA
ASTM D924 - 15 | **FACTOR DE POTENCIA, 60 Hz A 25 °C | **POWER FACTOR, 60 Hz, 25 °C | % | % | Lo que comunmente se pide | NOTA 2: ASTM D924: ALCANCE DE ACREDITACIÓN: ASTM TIPO DE PRUEBA: RUTINA TENSIÓN PROMEDIO: 278 V/mm CONDICIONES DE PRUEBA: Tamb= XX,X°C Tp= XXX,X°C %HR=XX,X EQUIPOS EMPLEADOS: LB-EQXXX, LB-EQXXX Y LB-EQXXX. | NOTE 2: ASTM D924: TEST TYPE: ROUTINE. AVERAGE VOLTAGE: 278V/mm TEST CONDITIONS: Tamb= XX,X°C Tp= XXX,X°C %HR=XX,X EQUIPMENT USED: LB-EQXXX, LB-EQXXX AND LB-EQXXX. | La tensión promedio (V/mm) cambia dependiendo del equipo que se use, para equipo manual es 2 500V/9mm = 278V/mm | TEMPERATURA AMBIENTE Tamb, TEMPERATURA DE PRUEBA Tp, TEMPERATURA DE MUESTRA Tm, PORCENTAJE DE HUMEDAD RELATIVA %HR. TIPO DE FLUIDO AISLANTE: ACEITE MINERAL. MUESTRA SIN PRESENCIA DE AGUA LIBRE E IMPUREZAS. TMUESTREO Y %HRMUESTREO NO PROPORCIONADO POR CLIENTE. | AMBIENT TEMPERATURE Tamb, TEST TEMPERATURE Tp, SAMPLE TEMPERATURE Tm, PERCENTAGE OF RELATIVE HUMIDITY %RH. TYPE OF INSULATING FLUID: MINERAL OIL. SAMPLE WITHOUT PRESENCE OF FREE WATER AND IMPURITIES. TSAMPLING AND %HRSAMPLING NOT PROVIDED BY CUSTOMER.
ASTM D924 - 15 | **FACTOR DE POTENCIA, 60 Hz A 100 °C | **POWER FACTOR, 60 Hz,100 °C | % | % | Lo que comunmente se pide | NOTA 2: ASTM D924: ALCANCE DE ACREDITACIÓN: ASTM TIPO DE PRUEBA: RUTINA TENSIÓN PROMEDIO: 278 V/mm CONDICIONES DE PRUEBA: Tamb= XX,X°C Tp= XXX,X°C %HR=XX,X EQUIPOS EMPLEADOS: LB-EQXXX, LB-EQXXX Y LB-EQXXX. | NOTE 2: ASTM D924: TEST TYPE: ROUTINE. AVERAGE VOLTAGE: 278V/mm TEST CONDITIONS: Tamb= XX,X°C Tp= XXX,X°C %HR=XX,X EQUIPMENT USED: LB-EQXXX, LB-EQXXX AND LB-EQXXX. | La tensión promedio (V/mm) cambia dependiendo del equipo que se use, para equipo manual es 2 500V/9mm = 278V/mm | TEMPERATURA AMBIENTE Tamb, TEMPERATURA DE PRUEBA Tp, TEMPERATURA DE MUESTRA Tm, PORCENTAJE DE HUMEDAD RELATIVA %HR. TIPO DE FLUIDO AISLANTE: ACEITE MINERAL. MUESTRA SIN PRESENCIA DE AGUA LIBRE E IMPUREZAS. TMUESTREO Y %HRMUESTREO NO PROPORCIONADO POR CLIENTE. | AMBIENT TEMPERATURE Tamb, TEST TEMPERATURE Tp, SAMPLE TEMPERATURE Tm, PERCENTAGE OF RELATIVE HUMIDITY %RH. TYPE OF INSULATING FLUID: MINERAL OIL. SAMPLE WITHOUT PRESENCE OF FREE WATER AND IMPURITIES. TSAMPLING AND %HRSAMPLING NOT PROVIDED BY CUSTOMER.
ASTM D924 - 15 | **FACTOR DE POTENCIA, 60 Hz A 90 °C | **POWER FACTOR, 60 Hz, 90 °C | % | % | Para pruebas de rutina y si el cliente lo requiere | NOTA 2: ASTM D924: ALCANCE DE ACREDITACIÓN: ASTM TIPO DE PRUEBA: RUTINA TENSIÓN PROMEDIO: 278 V/mm CONDICIONES DE PRUEBA: Tamb= XX,X°C Tp= XXX,X°C %HR=XX,X EQUIPOS EMPLEADOS: LB-EQXXX, LB-EQXXX Y LB-EQXXX. | NOTE 2: ASTM D924: TEST TYPE: ROUTINE. AVERAGE VOLTAGE: 278V/mm TEST CONDITIONS: Tamb= XX,X°C Tp= XXX,X°C %HR=XX,X EQUIPMENT USED: LB-EQXXX, LB-EQXXX AND LB-EQXXX. | La tensión promedio (V/mm) cambia dependiendo del equipo que se use, para equipo manual es 2 500V/9mm = 278V/mm | TEMPERATURA AMBIENTE Tamb, TEMPERATURA DE PRUEBA Tp, TEMPERATURA DE MUESTRA Tm, PORCENTAJE DE HUMEDAD RELATIVA %HR. TIPO DE FLUIDO AISLANTE: ACEITE MINERAL. MUESTRA SIN PRESENCIA DE AGUA LIBRE E IMPUREZAS. TMUESTREO Y %HRMUESTREO NO PROPORCIONADO POR CLIENTE. | AMBIENT TEMPERATURE Tamb, TEST TEMPERATURE Tp, SAMPLE TEMPERATURE Tm, PERCENTAGE OF RELATIVE HUMIDITY %RH. TYPE OF INSULATING FLUID: MINERAL OIL. SAMPLE WITHOUT PRESENCE OF FREE WATER AND IMPURITIES. TSAMPLING AND %HRSAMPLING NOT PROVIDED BY CUSTOMER.
ASTM D924 - 15 | **FACTOR DE DISIPACIÓN, 60 Hz A 25 °C | **DISSIPATION FACTOR, 60 Hz, 25 °C | % | % | NA | NOTA 2: ASTM D924: ALCANCE DE ACREDITACIÓN: ASTM TIPO DE PRUEBA: RUTINA TENSIÓN PROMEDIO: 278 V/mm CONDICIONES DE PRUEBA: Tamb= XX,X°C Tp= XXX,X°C %HR=XX,X EQUIPOS EMPLEADOS: LB-EQXXX, LB-EQXXX Y LB-EQXXX. | NOTE 2: ASTM D924: TEST TYPE: ROUTINE. AVERAGE VOLTAGE: 278V/mm TEST CONDITIONS: Tamb= XX,X°C Tp= XXX,X°C %HR=XX,X EQUIPMENT USED: LB-EQXXX, LB-EQXXX AND LB-EQXXX. | La tensión promedio (V/mm) cambia dependiendo del equipo que se use, para equipo manual es 2 500V/9mm = 278V/mm | TEMPERATURA AMBIENTE Tamb, TEMPERATURA DE PRUEBA Tp, TEMPERATURA DE MUESTRA Tm, PORCENTAJE DE HUMEDAD RELATIVA %HR. TIPO DE FLUIDO AISLANTE: ACEITE MINERAL. MUESTRA SIN PRESENCIA DE AGUA LIBRE E IMPUREZAS. TMUESTREO Y %HRMUESTREO NO PROPORCIONADO POR CLIENTE. | AMBIENT TEMPERATURE Tamb, TEST TEMPERATURE Tp, SAMPLE TEMPERATURE Tm, PERCENTAGE OF RELATIVE HUMIDITY %RH. TYPE OF INSULATING FLUID: MINERAL OIL. SAMPLE WITHOUT PRESENCE OF FREE WATER AND IMPURITIES. TSAMPLING AND %HRSAMPLING NOT PROVIDED BY CUSTOMER.
ASTM D924 - 15 | **FACTOR DE DISIPACIÓN, 60 Hz A 100 °C | **DISSIPATION FACTOR, 60 Hz,100 °C | % | % | NA | NOTA 2: ASTM D924: ALCANCE DE ACREDITACIÓN: ASTM TIPO DE PRUEBA: RUTINA TENSIÓN PROMEDIO: 278 V/mm CONDICIONES DE PRUEBA: Tamb= XX,X°C Tp= XXX,X°C %HR=XX,X EQUIPOS EMPLEADOS: LB-EQXXX, LB-EQXXX Y LB-EQXXX. | NOTE 2: ASTM D924: TEST TYPE: ROUTINE. AVERAGE VOLTAGE: 278V/mm TEST CONDITIONS: Tamb= XX,X°C Tp= XXX,X°C %HR=XX,X EQUIPMENT USED: LB-EQXXX, LB-EQXXX AND LB-EQXXX. | La tensión promedio (V/mm) cambia dependiendo del equipo que se use, para equipo manual es 2 500V/9mm = 278V/mm | TEMPERATURA AMBIENTE Tamb, TEMPERATURA DE PRUEBA Tp, TEMPERATURA DE MUESTRA Tm, PORCENTAJE DE HUMEDAD RELATIVA %HR. TIPO DE FLUIDO AISLANTE: ACEITE MINERAL. MUESTRA SIN PRESENCIA DE AGUA LIBRE E IMPUREZAS. TMUESTREO Y %HRMUESTREO NO PROPORCIONADO POR CLIENTE. | AMBIENT TEMPERATURE Tamb, TEST TEMPERATURE Tp, SAMPLE TEMPERATURE Tm, PERCENTAGE OF RELATIVE HUMIDITY %RH. TYPE OF INSULATING FLUID: MINERAL OIL. SAMPLE WITHOUT PRESENCE OF FREE WATER AND IMPURITIES. TSAMPLING AND %HRSAMPLING NOT PROVIDED BY CUSTOMER.
ASTM D924 - 15 | **FACTOR DE DISIPACIÓN, 60 Hz A 90 °C | **DISSIPATION FACTOR, 60 Hz, 90 °C | % | % | NA | NOTA 2: ASTM D924: ALCANCE DE ACREDITACIÓN: ASTM TIPO DE PRUEBA: RUTINA TENSIÓN PROMEDIO: 278 V/mm CONDICIONES DE PRUEBA: Tamb= XX,X°C Tp= XXX,X°C %HR=XX,X EQUIPOS EMPLEADOS: LB-EQXXX, LB-EQXXX Y LB-EQXXX. | NOTE 2: ASTM D924: TEST TYPE: ROUTINE. AVERAGE VOLTAGE: 278V/mm TEST CONDITIONS: Tamb= XX,X°C Tp= XXX,X°C %HR=XX,X EQUIPMENT USED: LB-EQXXX, LB-EQXXX AND LB-EQXXX. | La tensión promedio (V/mm) cambia dependiendo del equipo que se use, para equipo manual es 2 500V/9mm = 278V/mm | TEMPERATURA AMBIENTE Tamb, TEMPERATURA DE PRUEBA Tp, TEMPERATURA DE MUESTRA Tm, PORCENTAJE DE HUMEDAD RELATIVA %HR. TIPO DE FLUIDO AISLANTE: ACEITE MINERAL. MUESTRA SIN PRESENCIA DE AGUA LIBRE E IMPUREZAS. TMUESTREO Y %HRMUESTREO NO PROPORCIONADO POR CLIENTE. | AMBIENT TEMPERATURE Tamb, TEST TEMPERATURE Tp, SAMPLE TEMPERATURE Tm, PERCENTAGE OF RELATIVE HUMIDITY %RH. TYPE OF INSULATING FLUID: MINERAL OIL. SAMPLE WITHOUT PRESENCE OF FREE WATER AND IMPURITIES. TSAMPLING AND %HRSAMPLING NOT PROVIDED BY CUSTOMER.
ASTM D924 - 15 | **PERMITIVIDAD RELATIVA, 60 Hz A X °C | **RELATIVE PERMITTIVITY, 60 Hz, X °C | ADIMENSIONAL | DIMENSIONLESS | La "X" se sustituye por la temperatura requerida | NOTA 2: ASTM D924: ALCANCE DE ACREDITACIÓN: ASTM TIPO DE PRUEBA: RUTINA TENSIÓN PROMEDIO: 278 V/mm CONDICIONES DE PRUEBA: Tamb= XX,X°C Tp= XXX,X°C %HR=XX,X EQUIPOS EMPLEADOS: LB-EQXXX, LB-EQXXX Y LB-EQXXX. | NOTE 2: ASTM D924: TEST TYPE: ROUTINE. AVERAGE VOLTAGE: 278V/mm TEST CONDITIONS: Tamb= XX,X°C Tp= XXX,X°C %HR=XX,X EQUIPMENT USED: LB-EQXXX, LB-EQXXX AND LB-EQXXX. | La tensión promedio (V/mm) cambia dependiendo del equipo que se use, para equipo manual es 2 500V/9mm = 278V/mm | TEMPERATURA AMBIENTE Tamb, TEMPERATURA DE PRUEBA Tp, TEMPERATURA DE MUESTRA Tm, PORCENTAJE DE HUMEDAD RELATIVA %HR. TIPO DE FLUIDO AISLANTE: ACEITE MINERAL. MUESTRA SIN PRESENCIA DE AGUA LIBRE E IMPUREZAS. TMUESTREO Y %HRMUESTREO NO PROPORCIONADO POR CLIENTE. | AMBIENT TEMPERATURE Tamb, TEST TEMPERATURE Tp, SAMPLE TEMPERATURE Tm, PERCENTAGE OF RELATIVE HUMIDITY %RH. TYPE OF INSULATING FLUID: MINERAL OIL. SAMPLE WITHOUT PRESENCE OF FREE WATER AND IMPURITIES. TSAMPLING AND %HRSAMPLING NOT PROVIDED BY CUSTOMER.
ASTM D924 - 15 | **CONSTANTE DIELÉCTRICA, 60 Hz A X °C | **DIELECTRIC CONSTANT, 60 Hz, X °C | ADIMENSIONAL | DIMENSIONLESS | La "X" se sustituye por la temperatura requerida | NOTA 2: ASTM D924: ALCANCE DE ACREDITACIÓN: ASTM TIPO DE PRUEBA: RUTINA TENSIÓN PROMEDIO: 278 V/mm CONDICIONES DE PRUEBA: Tamb= XX,X°C Tp= XXX,X°C %HR=XX,X EQUIPOS EMPLEADOS: LB-EQXXX, LB-EQXXX Y LB-EQXXX. | NOTE 2: ASTM D924: TEST TYPE: ROUTINE. AVERAGE VOLTAGE: 278V/mm TEST CONDITIONS: Tamb= XX,X°C Tp= XXX,X°C %HR=XX,X EQUIPMENT USED: LB-EQXXX, LB-EQXXX AND LB-EQXXX. | La tensión promedio (V/mm) cambia dependiendo del equipo que se use, para equipo manual es 2 500V/9mm = 278V/mm | TEMPERATURA AMBIENTE Tamb, TEMPERATURA DE PRUEBA Tp, TEMPERATURA DE MUESTRA Tm, PORCENTAJE DE HUMEDAD RELATIVA %HR. TIPO DE FLUIDO AISLANTE: ACEITE MINERAL. MUESTRA SIN PRESENCIA DE AGUA LIBRE E IMPUREZAS. TMUESTREO Y %HRMUESTREO NO PROPORCIONADO POR CLIENTE. | AMBIENT TEMPERATURE Tamb, TEST TEMPERATURE Tp, SAMPLE TEMPERATURE Tm, PERCENTAGE OF RELATIVE HUMIDITY %RH. TYPE OF INSULATING FLUID: MINERAL OIL. SAMPLE WITHOUT PRESENCE OF FREE WATER AND IMPURITIES. TSAMPLING AND %HRSAMPLING NOT PROVIDED BY CUSTOMER.
ASTM D924 - 15 / NMX-J-123-ANCE-2019 P 6,16 | FACTOR DE POTENCIA, 60 Hz A 25 °C | POWER FACTOR, 60 Hz, 25 °C | % | % | Sin "**" debido a que no es el alcance de la acreditación - Lo que comunmente se pide | NOTA 2: ASTM D924: ALCANCE DE ACREDITACIÓN: ASTM TIPO DE PRUEBA: RUTINA TENSIÓN PROMEDIO: 278 V/mm CONDICIONES DE PRUEBA: Tamb= XX,X°C Tp= XXX,X°C %HR=XX,X EQUIPOS EMPLEADOS: LB-EQXXX, LB-EQXXX Y LB-EQXXX. | NOTE 2: ASTM D924: TEST TYPE: ROUTINE. AVERAGE VOLTAGE: 278V/mm TEST CONDITIONS: Tamb= XX,X°C Tp= XXX,X°C %HR=XX,X EQUIPMENT USED: LB-EQXXX, LB-EQXXX AND LB-EQXXX. | La tensión promedio (V/mm) cambia dependiendo del equipo que se use, para equipo manual es 2 500V/9mm = 278V/mm | TEMPERATURA AMBIENTE Tamb, TEMPERATURA DE PRUEBA Tp, TEMPERATURA DE MUESTRA Tm, PORCENTAJE DE HUMEDAD RELATIVA %HR. TIPO DE FLUIDO AISLANTE: ACEITE MINERAL. MUESTRA SIN PRESENCIA DE AGUA LIBRE E IMPUREZAS. TMUESTREO Y %HRMUESTREO NO PROPORCIONADO POR CLIENTE. | AMBIENT TEMPERATURE Tamb, TEST TEMPERATURE Tp, SAMPLE TEMPERATURE Tm, PERCENTAGE OF RELATIVE HUMIDITY %RH. TYPE OF INSULATING FLUID: MINERAL OIL. SAMPLE WITHOUT PRESENCE OF FREE WATER AND IMPURITIES. TSAMPLING AND %HRSAMPLING NOT PROVIDED BY CUSTOMER.
ASTM D924 - 15 / NMX-J-123-ANCE-2019 P 6,16 | FACTOR DE POTENCIA, 60 Hz A 100 °C | POWER FACTOR, 60 Hz,100 °C | % | % | Sin "**" debido a que no es el alcance de la acreditación - Lo que comunmente se pide | NOTA 2: ASTM D924: ALCANCE DE ACREDITACIÓN: ASTM TIPO DE PRUEBA: RUTINA TENSIÓN PROMEDIO: 278 V/mm CONDICIONES DE PRUEBA: Tamb= XX,X°C Tp= XXX,X°C %HR=XX,X EQUIPOS EMPLEADOS: LB-EQXXX, LB-EQXXX Y LB-EQXXX. | NOTE 2: ASTM D924: TEST TYPE: ROUTINE. AVERAGE VOLTAGE: 278V/mm TEST CONDITIONS: Tamb= XX,X°C Tp= XXX,X°C %HR=XX,X EQUIPMENT USED: LB-EQXXX, LB-EQXXX AND LB-EQXXX. | La tensión promedio (V/mm) cambia dependiendo del equipo que se use, para equipo manual es 2 500V/9mm = 278V/mm | TEMPERATURA AMBIENTE Tamb, TEMPERATURA DE PRUEBA Tp, TEMPERATURA DE MUESTRA Tm, PORCENTAJE DE HUMEDAD RELATIVA %HR. TIPO DE FLUIDO AISLANTE: ACEITE MINERAL. MUESTRA SIN PRESENCIA DE AGUA LIBRE E IMPUREZAS. TMUESTREO Y %HRMUESTREO NO PROPORCIONADO POR CLIENTE. | AMBIENT TEMPERATURE Tamb, TEST TEMPERATURE Tp, SAMPLE TEMPERATURE Tm, PERCENTAGE OF RELATIVE HUMIDITY %RH. TYPE OF INSULATING FLUID: MINERAL OIL. SAMPLE WITHOUT PRESENCE OF FREE WATER AND IMPURITIES. TSAMPLING AND %HRSAMPLING NOT PROVIDED BY CUSTOMER.
ASTM D924 - 15 / NMX-J-123-ANCE-2019 P 6,16 | FACTOR DE POTENCIA, 60 Hz A 90 °C | POWER FACTOR, 60 Hz, 90 °C | % | % | Sin "**" debido a que no es el alcance de la acreditación - Para pruebas de rutina y si el cliente lo requiere | NOTA 2: ASTM D924: ALCANCE DE ACREDITACIÓN: ASTM TIPO DE PRUEBA: RUTINA TENSIÓN PROMEDIO: 278 V/mm CONDICIONES DE PRUEBA: Tamb= XX,X°C Tp= XXX,X°C %HR=XX,X EQUIPOS EMPLEADOS: LB-EQXXX, LB-EQXXX Y LB-EQXXX. | NOTE 2: ASTM D924: TEST TYPE: ROUTINE. AVERAGE VOLTAGE: 278V/mm TEST CONDITIONS: Tamb= XX,X°C Tp= XXX,X°C %HR=XX,X EQUIPMENT USED: LB-EQXXX, LB-EQXXX AND LB-EQXXX. | La tensión promedio (V/mm) cambia dependiendo del equipo que se use, para equipo manual es 2 500V/9mm = 278V/mm | TEMPERATURA AMBIENTE Tamb, TEMPERATURA DE PRUEBA Tp, TEMPERATURA DE MUESTRA Tm, PORCENTAJE DE HUMEDAD RELATIVA %HR. TIPO DE FLUIDO AISLANTE: ACEITE MINERAL. MUESTRA SIN PRESENCIA DE AGUA LIBRE E IMPUREZAS. TMUESTREO Y %HRMUESTREO NO PROPORCIONADO POR CLIENTE. | AMBIENT TEMPERATURE Tamb, TEST TEMPERATURE Tp, SAMPLE TEMPERATURE Tm, PERCENTAGE OF RELATIVE HUMIDITY %RH. TYPE OF INSULATING FLUID: MINERAL OIL. SAMPLE WITHOUT PRESENCE OF FREE WATER AND IMPURITIES. TSAMPLING AND %HRSAMPLING NOT PROVIDED BY CUSTOMER.
ASTM D924 - 15 / NMX-J-123-ANCE-2019 P 6,16 | FACTOR DE DISIPACIÓN, 60 Hz A 25 °C | DISSIPATION FACTOR, 60 Hz, 25 °C | % | % | Sin "**" debido a que no es el alcance de la acreditación - | NOTA 2: ASTM D924: ALCANCE DE ACREDITACIÓN: ASTM TIPO DE PRUEBA: RUTINA TENSIÓN PROMEDIO: 278 V/mm CONDICIONES DE PRUEBA: Tamb= XX,X°C Tp= XXX,X°C %HR=XX,X EQUIPOS EMPLEADOS: LB-EQXXX, LB-EQXXX Y LB-EQXXX. | NOTE 2: ASTM D924: TEST TYPE: ROUTINE. AVERAGE VOLTAGE: 278V/mm TEST CONDITIONS: Tamb= XX,X°C Tp= XXX,X°C %HR=XX,X EQUIPMENT USED: LB-EQXXX, LB-EQXXX AND LB-EQXXX. | La tensión promedio (V/mm) cambia dependiendo del equipo que se use, para equipo manual es 2 500V/9mm = 278V/mm | TEMPERATURA AMBIENTE Tamb, TEMPERATURA DE PRUEBA Tp, TEMPERATURA DE MUESTRA Tm, PORCENTAJE DE HUMEDAD RELATIVA %HR. TIPO DE FLUIDO AISLANTE: ACEITE MINERAL. MUESTRA SIN PRESENCIA DE AGUA LIBRE E IMPUREZAS. TMUESTREO Y %HRMUESTREO NO PROPORCIONADO POR CLIENTE. | AMBIENT TEMPERATURE Tamb, TEST TEMPERATURE Tp, SAMPLE TEMPERATURE Tm, PERCENTAGE OF RELATIVE HUMIDITY %RH. TYPE OF INSULATING FLUID: MINERAL OIL. SAMPLE WITHOUT PRESENCE OF FREE WATER AND IMPURITIES. TSAMPLING AND %HRSAMPLING NOT PROVIDED BY CUSTOMER.
ASTM D924 - 15 / NMX-J-123-ANCE-2019 P 6,16 | FACTOR DE DISIPACIÓN, 60 Hz A 100 °C | DISSIPATION FACTOR, 60 Hz,100 °C | % | % | Sin "**" debido a que no es el alcance de la acreditación - | NOTA 2: ASTM D924: ALCANCE DE ACREDITACIÓN: ASTM TIPO DE PRUEBA: RUTINA TENSIÓN PROMEDIO: 278 V/mm CONDICIONES DE PRUEBA: Tamb= XX,X°C Tp= XXX,X°C %HR=XX,X EQUIPOS EMPLEADOS: LB-EQXXX, LB-EQXXX Y LB-EQXXX. | NOTE 2: ASTM D924: TEST TYPE: ROUTINE. AVERAGE VOLTAGE: 278V/mm TEST CONDITIONS: Tamb= XX,X°C Tp= XXX,X°C %HR=XX,X EQUIPMENT USED: LB-EQXXX, LB-EQXXX AND LB-EQXXX. | La tensión promedio (V/mm) cambia dependiendo del equipo que se use, para equipo manual es 2 500V/9mm = 278V/mm | TEMPERATURA AMBIENTE Tamb, TEMPERATURA DE PRUEBA Tp, TEMPERATURA DE MUESTRA Tm, PORCENTAJE DE HUMEDAD RELATIVA %HR. TIPO DE FLUIDO AISLANTE: ACEITE MINERAL. MUESTRA SIN PRESENCIA DE AGUA LIBRE E IMPUREZAS. TMUESTREO Y %HRMUESTREO NO PROPORCIONADO POR CLIENTE. | AMBIENT TEMPERATURE Tamb, TEST TEMPERATURE Tp, SAMPLE TEMPERATURE Tm, PERCENTAGE OF RELATIVE HUMIDITY %RH. TYPE OF INSULATING FLUID: MINERAL OIL. SAMPLE WITHOUT PRESENCE OF FREE WATER AND IMPURITIES. TSAMPLING AND %HRSAMPLING NOT PROVIDED BY CUSTOMER.
ASTM D924 - 15 / NMX-J-123-ANCE-2019 P 6,16 | FACTOR DE DISIPACIÓN, 60 Hz A 90 °C | DISSIPATION FACTOR, 60 Hz, 90 °C | % | % | Sin "**" debido a que no es el alcance de la acreditación - | NOTA 2: ASTM D924: ALCANCE DE ACREDITACIÓN: ASTM TIPO DE PRUEBA: RUTINA TENSIÓN PROMEDIO: 278 V/mm CONDICIONES DE PRUEBA: Tamb= XX,X°C Tp= XXX,X°C %HR=XX,X EQUIPOS EMPLEADOS: LB-EQXXX, LB-EQXXX Y LB-EQXXX. | NOTE 2: ASTM D924: TEST TYPE: ROUTINE. AVERAGE VOLTAGE: 278V/mm TEST CONDITIONS: Tamb= XX,X°C Tp= XXX,X°C %HR=XX,X EQUIPMENT USED: LB-EQXXX, LB-EQXXX AND LB-EQXXX. | La tensión promedio (V/mm) cambia dependiendo del equipo que se use, para equipo manual es 2 500V/9mm = 278V/mm | TEMPERATURA AMBIENTE Tamb, TEMPERATURA DE PRUEBA Tp, TEMPERATURA DE MUESTRA Tm, PORCENTAJE DE HUMEDAD RELATIVA %HR. TIPO DE FLUIDO AISLANTE: ACEITE MINERAL. MUESTRA SIN PRESENCIA DE AGUA LIBRE E IMPUREZAS. TMUESTREO Y %HRMUESTREO NO PROPORCIONADO POR CLIENTE. | AMBIENT TEMPERATURE Tamb, TEST TEMPERATURE Tp, SAMPLE TEMPERATURE Tm, PERCENTAGE OF RELATIVE HUMIDITY %RH. TYPE OF INSULATING FLUID: MINERAL OIL. SAMPLE WITHOUT PRESENCE OF FREE WATER AND IMPURITIES. TSAMPLING AND %HRSAMPLING NOT PROVIDED BY CUSTOMER.
ASTM D924 - 15 / NMX-J-123-ANCE-2019 P 6,16 | CONSTANTE DIELÉCTRICA, 60 Hz A X °C | DIELECTRIC CONSTANT, 60 Hz, X °C | ADIMENSIONAL | DIMENSIONLESS | La "X" se sustituye por la temperatura requerida | NOTA 2: ASTM D924: ALCANCE DE ACREDITACIÓN: ASTM TIPO DE PRUEBA: RUTINA TENSIÓN PROMEDIO: 278 V/mm CONDICIONES DE PRUEBA: Tamb= XX,X°C Tp= XXX,X°C %HR=XX,X EQUIPOS EMPLEADOS: LB-EQXXX, LB-EQXXX Y LB-EQXXX. | NOTE 2: ASTM D924: TEST TYPE: ROUTINE. AVERAGE VOLTAGE: 278V/mm TEST CONDITIONS: Tamb= XX,X°C Tp= XXX,X°C %HR=XX,X EQUIPMENT USED: LB-EQXXX, LB-EQXXX AND LB-EQXXX. | La tensión promedio (V/mm) cambia dependiendo del equipo que se use, para equipo manual es 2 500V/9mm = 278V/mm | TEMPERATURA AMBIENTE Tamb, TEMPERATURA DE PRUEBA Tp, TEMPERATURA DE MUESTRA Tm, PORCENTAJE DE HUMEDAD RELATIVA %HR. TIPO DE FLUIDO AISLANTE: ACEITE MINERAL. MUESTRA SIN PRESENCIA DE AGUA LIBRE E IMPUREZAS. TMUESTREO Y %HRMUESTREO NO PROPORCIONADO POR CLIENTE. | AMBIENT TEMPERATURE Tamb, TEST TEMPERATURE Tp, SAMPLE TEMPERATURE Tm, PERCENTAGE OF RELATIVE HUMIDITY %RH. TYPE OF INSULATING FLUID: MINERAL OIL. SAMPLE WITHOUT PRESENCE OF FREE WATER AND IMPURITIES. TSAMPLING AND %HRSAMPLING NOT PROVIDED BY CUSTOMER.
ASTM D97 - 17b | *PUNTO DE FLUIDEZ | *POUR POINT | °C, °F | °C, °F | NA | NA | NA | NA | NA | NA
ASTM D97 - 17b | *PUNTO DE FLUIDEZ SUPERIOR | *HIGHER POUR POINT | °C, °F | °C, °F | Por tipo de muestra | NA | NA | NA | NA | NA
ASTM D97 - 17b | *PUNTO DE FLUIDEZ INFERIOR | *LOWER POUR POINT | °C, °F | °C, °F | Por tipo de muestra | NA | NA | NA | NA | NA
ASTM D97 - 17b / NMX-J-123-ANCE-2019 P 6,4 | *PUNTO DE FLUIDEZ / PUNTO DE ESCURRIMIENTO | *ACID NUMBER / NEUTRALIZATION NUMBER | °C | °C | Corresponde a productos dieléctricos | NA | NA | NA | NA | NA
ASTM D974 - 14 e^2 | *NÚMERO ÁCIDO | *ACID NUMBER | mgKOH/g | mgKOH/g | NA | NA | NA | NA | NA | NA
ASTM D974 - 14 e^2 | *NÚMERO ÁCIDO FUERTE | *STRONG ACID NUMBER | mgKOH/g | mgKOH/g | NA | NA | NA | NA | NA | NA
ASTM D974 - 14 e^2 | *NÚMERO BÁSICO | *BASIC NUMBER | mgKOH/g | mgKOH/g | NA | NA | NA | NA | NA | NA
ASTM D974 - 14 eᶺ2 / NMX-J-123-ANCE-2019 P 6,14 | *NÚMERO ÁCIDO / NÚMERO DE NEUTRALIZACIÓN | *ACID NUMBER / NEUTRALIZATION NUMBER | mgKOH/g | mgKOH/g | Corresponde a productos dieléctricos | NA | NA | NA | NA | NA
ISO 4406:99 | *CÓDIGO DE LIMPIEZA | *CLEANLINESS CODE | N/A | N/A | NÚMERO DE ESCALA DE CONTEO DE PARTÍCULAS EN >= 4 µm, >= 6 µm Y >= 14 µm POR MILILITRO | NA | NA | NA | NA | NA
USP 32 | *LÍMITE DE HIDROCARBUROS POLICÍCLICOS AROMÁTICO | *LIMIT OF POLYCYCLIC AROMATIC HYDROCARBONS | A | A | Cuando se reporte el valor de la absorbancia | NA | NA | NA | NA | NA
USP 32 | *LÍMITE DE HIDROCARBUROS POLICÍCLICOS AROMÁTICO | *LIMIT OF POLYCYCLIC AROMATIC HYDROCARBONS | N/A | N/A | Cuando se reporte "PASA" o "NO PASA" | NA | NA | NA | NA | NA