## Hoja2
MÉTODO | VERSIÓN DE LABORATORIO | ÚLTIMA VERSIÓN | NOMBRE | NAME | NOMBRE IQM | NOMBRE IQM INGLES | UNIDADES | UNITS | COMENTARIOS EN INFORME | REMARKS IN REPORT | OBSERVACIONES
ASTM 1275 / NMX-J-123-ANCE-2019 P 6,8 | 3 / NMX-J-123-ANCE-2019 P 6,8 | 24 / NMX-J-123-ANCE-2019 P 6,8 | AZUFRE CORROSIVO EN ACEITES AISLANTES | CORROSIVE SULFUR IN ELECTRICAL INSULATING LIQUIDS | AZUFRE CORROSIVO EN ACEITES AISLANTES | CORROSIVE SULFUR IN ELECTRICAL INSULATING LIQUIDS | N/A | N/A | N/A | N/A | INDICAR SI EL ESPECIMEN ES CORROSIVO O NO CORROSIVO. NIVEL DE MANCHADO (TARNISH LEVEL): CONFORME AL MÉTODO ASTM D130. TRATAMIENTO CON HCL (SI APLICA): SEÑALAR SI LA TIRA DE COBRE FUE TRATADA CON HCL.
ASTM 2265 | 6 | 22 | PUNTO DE GOTEO DE GRASAS LUBRICANTES EN UN AMPLIO RANGO DE TEMPERATURA | DROPPING POINT OF LUBRICATING GREASE OVER WIDE TEMPERATURE RANGE | PUNTO DE GOTEO DE GRASAS LUBRICANTES | DROPPING POINT OF LUBRICATING GREASE | °C | °C | PUNTO DE GOTEO OBSERVADO Y CORREGIDO. TEMPERATURA DEL BLOQUE DE ALUMINIO AL MOMENTO DEL GOTEO. | OBSERVED AND CORRECTED DROPPING POINT. ALUMINUM BLOCK TEMPERATURE AT THE MOMENT OF DROPPING. | N/A
ASTM 2596 | 10 | 20 | MÉTODO DE ENSAYO ESTÁNDAR PARA LA MEDICIÓN DE LAS PROPIEDADES DE EXTREMA PRESIÓN DE GRASAS LUBRICANTES (MÉTODO DE LAS CUATRO BOLAS) | STANDAR TEST METHOD FOR MEASUREMENT OF EXTREME-PRESSURE PROPERTIES OF LUBRICATING GREASE (FOUR-BALL METHOD) | EXTREMA PRESIÓN DE GRASAS POR 4 BOLAS | EXTREME PRESSURE OF GREASES BY 4-BALL METHOD | kgf | kgf | CARGA CORREGIDA. ÍNDICE DE CARGA-DESGASTE (MEAN-HERTZ LOAD) SEGÚN EL MÉTODO. | CORRECTED LOAD. LOAD-WEAR INDEX (MEAN-HERTZ LOAD) ACCORDING TO THE METHOD. | N/A
ASTM D1209 | 20 | 25 | COLOR DE LIQUIDOS CLAROS (ESCALA PLATINO-COBALTO)/ HAZEN - APHA | COLOR OF CLEAR LIQUIDS (PLATINU-COBALT SCALE) / HAZEN - APHA | COLOR (PLATINO-COBALTO)/ HAZEN - APHA | COLOR (PLATINUM-COBALT /HAZEN- APHA | N/A | N/A | N/A | N/A | EL MÉTODO MARCA QUE EL COLOR DEBE REPORTARSE EN LAS ESCALA Pt-Cb, SIN EMBARGO LA NOM.008 ESPECIFICA QUE LAS UNIDADES SON N/A
ASTM D1218 | 12 | 21 | ÍNDICE DE REFRACCIÓN Y DISPERSIÓN REFRACTIVA DE LÍQUIDOS HIDROCARBUROS | REFRACTIVE INDEX AND REFRACTIVE DISPERSION OF HYDROCARBON LIQUIDS | ÍNDICE DE REFRACCIÓN A 20° C | REFRACTIVE INDEX AT 20° C | ADIMENSIONAL | DIMENSIONLESS | N/A | N/A | REPORTAR EL ÍNDICE DE REFRACCIÓN CON CUATRO CIFRAS DECIMALES Y LA TEMPERATURA DE ENSAYO, POR EJEMPLO: Nᴰ = X.XXXX A 20 °C O N₅₈₉ = X.XXXX A 20 °C
ASTM D127 | 25 | 25 | PUNTO DE FUSIÓN POR GOTEO DE LA CERA DE PETRÓLEO, INCLUIDO EL PETROLATO | DROP MELTING POINT OF PETROLEUM WAX, INCLUDING PETROLATUM | PUNTO DE FUSIÓN DE PETROLATO | MELTING POINT OF PETROLATUM | °C | °C | N/A | N/A | SE REPORTA EL PROMEDIO DE DOS LECTURAS REDONDEANDO A UN DECIMAL.
ASTM D130 | 12 | 19 | CORROSIVIDAD DEL COBRE DE PRODUCTOS DE PETRÓLEO MEDIANTE LA PRUEBA DE TIRA DE COBRE | CORROSIVENSESS TO COPPER FROM PETROLEUM PRODUCTS BY COPPER STRIP TEST | CORROSIVIDAD AL COBRE (TIRA DE COBRE) (TIEMPO/TEMPERATURA)* Indicar por cliente | COPPER CORROSION (COPPER STRIP) (TIME/TEMPERATURE) | NA | NA | REPORTAR LA CORROSIVIDAD DE ACUERDO CON UNA DE LAS CLASIFICACIONES INDICADAS EN LA TABLA 1. INDICAR LA DURACIÓN DE LA PRUEBA Y LA TEMPERATURA DE ENSAYO EN EL SIGUIENTE FORMATO: CORROSIÓN EN TIRA DE COBRE (X H / Y °C), CLASIFICACIÓN ZP DONDE: X = DURACIÓN DE LA PRUEBA, EN HORAS, Y = TEMPERATURA DE ENSAYO, EN °C, Z = CATEGORÍA DE CLASIFICACIÓN (ES DECIR, 1, 2, 3 O 4), Y P = DESCRIPCIÓN CORRESPONDIENTE A LA CATEGORÍA Z (POR EJEMPLO, A, B). | REPORT THE CORROSIVENESS IN ACCORDANCE WITH ONE OF THE CLASSIFICATIONS LISTED IN TABLE 1. STATE THE TEST DURATION AND TEST TEMPERATURE IN THE FOLLOWING FORMAT: COPPER STRIP CORROSION (X H / Y °C), CLASSIFICATION ZP WHERE: X = TEST DURATION, IN HOURS, Y = TEST TEMPERATURE, IN °C, Z = CLASSIFICATION CATEGORY (I.E., 1, 2, 3, OR 4), AND P = DESCRIPTION CORRESPONDING TO THE Z CATEGORY (FOR EXAMPLE, A, B). | N/A
ASTM D1321 | 10 | 24a | PENETRACIÓN CON AGUJA DE CERAS DE PETRÓLEO | NEEDLE PENETRATION OF PETROLEUM WAXES | PENETRACIÓN CON AGUJA DE CERAS | NEEDLE PENETRATION OF WAXES | 1/10mm | 1/10mm | N/A | N/A | REPORTAR TEMPERATURA USADA EN EL MÉTODO
ASTM D1401 | 21 | 21 | MÉTODO DE PRUEBA ESTÁNDAR PARA LA SEPARABILIDAD DEL AGUA DE ACEITES DERIVADOS DEL PETRÓLEO Y FLUIDOS SINTÉTICOS | STANDARD TEST METHOD FOR WATER SEPARABILITY OF PETROLEUM OILS AND SYNTHETIC FLUIDS | SEPARABILIDAD AGUA-ACEITE A X °C | WATER-OIL SEPARABILITY AT X °C | mL/mL/mL(min) | mL/mL/mL(min) | EL ASPECTO DE CADA CAPA DEBE DESCRIBIRSE DE ACUERDO CON SUS CARACTERÍSTICAS VISUALES. LA CAPA DE ACEITE PUEDE REPORTARSE COMO LIMPIA, BRUMOSA O TURBIA (LECHOSA). LA CAPA DE AGUA PUEDE DESCRIBIRSE COMO LIMPIA, CON PRESENCIA DE ENCAJE O GOTAS, BRUMOSA O TURBIA (LECHOSA). LA EMULSIÓN PUEDE DESCRIBIRSE COMO DISPERSA Y DE ENCAJE, TURBIA (LECHOSA) O CREMOSA (SIMILAR A LA MAYONESA). | THE APPEARANCE OF EACH LAYER SHALL BE DESCRIBED ACCORDING TO ITS VISUAL CHARACTERISTICS. THE OIL LAYER MAY BE REPORTED AS CLEAR, HAZY, OR CLOUDY (MILKY). THE WATER LAYER MAY BE DESCRIBED AS CLEAR, WITH LACE OR DROPLETS PRESENT, HAZY, OR CLOUDY (MILKY). THE EMULSION MAY BE DESCRIBED AS LACY AND DISPERSED, CLOUDY (MILKY), OR CREAMY (MAYONNAISE-LIKE). | La "X" se sustituye por la temperatura requerida La prueba se puede cancelar luego de 30 min cuando se la realiza a 54 °C y, luego de 60 minutos, a 82 °C.
ASTM D1533 | 12 | 20 | CONTENIDO DE AGUA EN LÍQUIDOS AISLANTES MEDIANTE LA VALORACIÓN COULOMÉTRICA DE KARL FISCHER | WATER IN INSULATING LIQUIDS BY COULOMETRIC KARL FISHER TITRATION | CONTENIDO DE AGUA POR KARL FISCHER (LIQUIDOS AISLANTES) | WATER CONTENT BY KARL FISCHER (INSULATING LIQUIDS) | mg/kg (ppm) | mg/kg (ppm) | N/A | N/A | N/A
ASTM D1533/ NMX-J-123-ANCE-2019 P 6,11 | 12 / NMX-J-123-ANCE-2019 P 6,11 | 20 / NMX-J-123-ANCE-2019 P 6,11 | CONTENIDO DE AGUA EN LÍQUIDOS AISLANTES MEDIANTE LA VALORACIÓN COULOMÉTRICA DE KARL FISCHER | WATER IN INSULATING LIQUIDS BY COULOMETRIC KARL FISHER TITRATION | CONTENIDO DE AGUA POR KARL FISCHER (LIQUIDOS AISLANTES) | WATER CONTENT BY KARL FISCHER (INSULATING LIQUIDS) | mg/kg (ppm) | mg/kg (ppm) | N/A | N/A | N/A
ASTM D1544 | 04(2023) | 04(2023) | COLOR DE LIQUIDOS CLAROS (ESCALA GARDNER) | COLOR OF CLEAR LIQUIDS (GARDNER SCALE) | COLOR ESCALA GARDNER | COLOR (GARDNER SCALE) | N/A | N/A | N/A | N/A | EL MÉTODO MARCA QUE EL COLOR DEBE REPORTARSE EN LAS ESCALA GARDNER, SIN EMBARGO LA NOM.008 ESPECIFICA QUE LAS UNIDADES SON N/A
ASTM D156 | 12 | 23 | COLOR SAYBOLT DE PRODUCTOS DE PETROLEO | SAYBOLT COLOR OF PETROLEUM PRODUCTS | COLOR SAYBOLT | SAYBOLT COLOR | N/A | N/A | N/A | N/A | EL MÉTODO MARCA QUE EL COLOR DEBE REPORTARSE EN LAS ESCALA SAYBOLT, SIN EMBARGO LA NOM.008 ESPECIFICA QUE LAS UNIDADES SON N/A
ASTM D2008 | 23 | 23 | ABSORBANCIA Y ABSORTIVIDAD ULTRAVIOLETA DE PRODUCTOS DE PETRÓLEO | ULTRAVIOLET ABSORBANCE AND ABSORPTIVITY OF PETROLEUM PRODUCTS | ABSORBANCIA UV | UV ABSORBANCE | A | A | VALOR DE ABSORBANCIA CON LONGITUD DE ONDA Y TRAYECTORIA ÓPTICA (CAMINO DE LA CELDA) (CM). SI SE REPORTA ABSORBANCIA POR CM, INCLUIR LA LONGITUD DE ONDA DE MEDICIÓN. | ABSORBANCE VALUE WITH WAVELENGTH AND OPTICAL PATH LENGTH (CELL PATH) IN CENTIMETERS. IF ABSORBANCE PER CENTIMETER IS REPORTED, INCLUDE THE MEASUREMENT WAVELENGTH. | N/A
ASTM D2140 | 3 | 24 | CÁLCULO DE LA COMPOSICIÓN POR TIPO DE CARBONO DE ACEITES AISLANTES DERIVADOS DEL PETRÓLEO | CALCULATING CARBON-TYPE COMPOSITION OF INSULATING OILS OF PETROLEUM ORIGIN | COMPOSICIÓN POR TIPO DE CARBONO (%CA, %CN, %CP) | CARBON TYPE COMPOSITION (%CA, %CN, %CP) | % | % | PORCENTAJE DE CARBONOS EN ANILLOS AROMÁTICOS (%CA) PORCENTAJE DE CARBONOS EN ANILLOS NAFTÉNICOS (%CN) PORCENTAJE DE CARBONOS EN CADENAS PARAFÍNICAS (%CP) LA SUMA DE LOS VALORES DE CA, CN Y CP DEBE SER IGUAL AL 100 %. | PERCENTAGE OF AROMATIC RING CARBONS (%CA) PERCENTAGE OF NAPHTHENIC RING CARBONS (%CN) PERCENTAGE OF PARAFFINIC CHAIN CARBONS (%CP) THE SUM OF THE CA, CN, AND CP VALUES SHALL BE EQUAL TO 100% | N/A
ASTM D2161 | 10 | 20 | PRÁCTICA ESTÁNDAR PARA LA CONVERSIÓN DE LA VISCOSIDAD CINEMÁTICA A VISCOSIDAD UNIVERSAL SAYBOLT O A VISCOSIDAD SAYBOLT A 100°F FUROL | STANDARD PRACTICE FOR CONVERSION OF KINEMATIC VISCOSITY TO SAYBOLT UNIVERSAL VISCOSITY OR TO SAYBOLT FUROL VISCOSITY10202021AT 100° F | VISCOSIDAD SAYBOLT A 100°F | SAYBOLT VISCOSITY AT 100°F | SUS | SUS | ESPECIFICAR TEMPERATURA | TEMPERATURE SPECIFIED | LAS VISCOSIDADES SAYBOLT UNIVERSAL Y SAYBOLT FUROL DEBEN REPORTARSE CON UNA PRECISIÓN DE 0,1 S SI EL VALOR ES MENOR A 200 S, Y CON UNA PRECISIÓN DE 1 S SI EL VALOR ES IGUAL O SUPERIOR A 200 S.
ASTM D2161 | 10 | 20 | PRÁCTICA ESTÁNDAR PARA LA CONVERSIÓN DE LA VISCOSIDAD CINEMÁTICA A VISCOSIDAD UNIVERSAL SAYBOLT O A VISCOSIDAD SAYBOLT FUROL A 210° F | STANDARD PRACTICE FOR CONVERSION OF KINEMATIC VISCOSITY TO SAYBOLT UNIVERSAL VISCOSITY OR TO SAYBOLT FUROL VISCOSITY AT 210° F | VISCOSIDAD SAYBOLT A 210°F | SAYBOLT VISCOSITY AT 210°F | SUS | SUS | ESPECIFICAR TEMPERATURA | TEMPERATURE SPECIFIED | LAS VISCOSIDADES SAYBOLT UNIVERSAL Y SAYBOLT FUROL DEBEN REPORTARSE CON UNA PRECISIÓN DE 0,1 S SI EL VALOR ES MENOR A 200 S, Y CON UNA PRECISIÓN DE 1 S SI EL VALOR ES IGUAL O SUPERIOR A 200 S.
ASTM D217 | 10 | 21a | PENETRACIÓN DE CONO EN GRASAS LUBRICANTES / CAMBIO DE PENETRACION DE 60 A 100,000 GOLPES | CONE PENETRATION OF LUBRICATING GRASE | CAMBIO DE PENETRACIÓN (60 A 100 000 GOLPES) | PENETRATION CHANGE (60 TO 100,000 STROKES) | 1/10mm | 1/10mm | N/A | N/A | REPORTAR EL VALOR PROMEDIO OBTENIDO, REDONDEADO AL 0.1MM MÁS CERCANO, E INDICAR EL NÚMERO DE GOLPES DOBLES APLICADOS DURANTE EL TRABAJO PROLONGADO.
ASTM D217 | 10 | 21a | PENETRACIÓN DE CONO EN GRASAS LUBRICANTES | CONE PENETRATION OF LUBRICATING GRASE | PENETRACIÓN DE CONO EN GRASAS LUBRICANTES | CONE PENETRATION OF LUBRICATING GREASE | 1/10mm | 1/10mm | N/A | N/A | REPORTAR EL VALOR PROMEDIO OBTENIDO REDONDEADO AL 0.1MM MÁS CERCANO
ASTM D217 | 10 | 21a | PENETRACIÓN DE CONO EN GRASAS LUBRICANTES / GRADO NLGI | CONE PENETRATION OF LUBRICATING GRASE | GRADO NLGI | NLGI GRADE | N/A | N/A | N/A | N/A | N/A
ASTM D217 | 10 | 21a | PENETRACIÓN DE CONO EN GRASAS LUBRICANTES / PENETRACIÓN A 25°C, 0 GOLPES (SIN TRABAJAR) | CONE PENETRATION OF LUBRICATING GRASE | PENETRACIÓN DE CONO EN GRASAS A 25°C, 0 GOLPES (SIN TRABAJAR) | CONE PENETRATION OF GREASES AT 25°C (0 STROKES, UNWORKED) | 1/10 mm | 1/10 mm | N/A | N/A | REPORTAR EL VALOR PROMEDIO OBTENIDO REDONDEADO AL 0.1MM MÁS CERCANO
ASTM D217 | 10 | 21a | PENETRACIÓN DE CONO EN GRASAS LUBRICANTES / PENETRACIÓN A 25°C, TRABAJADA A 60 GOLPES | CONE PENETRATION OF LUBRICATING GRASE | PENETRACIÓN DE CONO EN GRASAS A 25°C (60 GOLPES) | CONE PENETRATION OF GREASES AT 25°C (60 STROKES) | 1/10 mm | 1/10 mm | N/A | N/A | REPORTAR EL VALOR PROMEDIO OBTENIDO REDONDEADO AL 0.1MM MÁS CERCANO
ASTM D2266 | 01 ( REAPPROVED 2008) | 23 | CARACTERISTICAS PREVENTIVAS DE DESGASTE DE LAS GRASAS LUBRICANTES ( MÉTODO DE 4 BOLAS) | WEAR PREVENTIVE CHARACTERISTICS OF LUBRICATING GREASE (FOUR-BALL METHOD) | MÉTODO DE 4 BOLAS DESGASTE EN GRASAS | 4-BALL WEAR TEST METHOD IN GREASES | mm | mm | N/A | N/A | N/A
ASTM D2422 | 24 | 24 | CLASIFICACIÓN ESTÁNDAR DE LUBRICANTES FLUIDOS INDUSTRIALES POR SISTEMA DE VISCOSIDAD | STANDARD CLASSIFICATION OF INDUSTRIAL FLUID LUBRICANTS BY VISCOSITY SYSTEM | GRADO DE VISCOSIDAD ISO DE LUBRICANTE | ISO VISCOSITY GRADE OF LUBRICANTS | N/A | N/A | NA | NA | Con el fin de lograr una nomenclatura uniforme para identificar las características de viscosidad de los lubricantes fluidos, Grado de viscosidad ISO ... que puede abreviarse como: ISO VG ...
ASTM D2501 | 11 | 24 | CÁLCULO DE LA CONSTANTE DE VISCOSIDAD-GRAVEDAD (VGC) DE ACEITES DE PETRÓLEO | CALCULATION OF VISCOSITY-GRAVITY CONSTANT (VGC) OF PETROLEUM OILS | CONSTANTE VISCOSIDAD-GRAVEDAD (VGC) | VISCOSITY-GRAVITY CONSTANT (VGC) | ADIMENSIONAL | DIMENSIONLESS | N/A | N/A | REPORTAR EL CÁLCULO DE LA VGC EN LA UNIDAD MÁS CERCANA A 0.002; INDICAR SI LA VISCOSIDAD QUE SE USÓ PARA HACER EL CÁLCULO FUE A 100°C
ASTM D2502 | 04-(2009) | 24 | ESTIMACIÓN DE LA MASA MOLECULAR RELATIVA MEDIA DE LOS ACEITES DE PETRÓLEO A PARTIR DE MEDICIONES DE VISCOSIDADES | ESTIMATION OF MEAN RELATIVE MOLECULAR MASS OF PETROLEUM OILS FROM VISCOSITY MEASUREMENTS | PESO MOLECULAR RELATIVA (POR VISCOSIDAD) | RELATIVE MOLECULAR MASS (FROM VISCOSITY) | ADIMENSIONAL | DIMENSIONLESS | N/A | N/A | REPORTAR LA MEDIA DE LA MASA MOLECULAR RELATIVA REDONDEANDO A LA UNIDAD MÁS CERCANA.
ASTM D2783 | 25 | 25 | MÉTODO DE PRUEBA ESTÁNDAR PARA LA MEDICIÓN DE LAS PROPIEDADES DE EXTREMA PRESIÓN DE LUBRICANTES FLUIDOS (MÉTODO DE CUATRO BOLAS) | STANDARD TEST METHOD FOR MEASUREMENT OF EXTREME-PRESSURE PROPERTIES OF LUBRICATING FLUIDS (FOUR-BALL METHOD) | EXTREMA PRESIÓN DE LUBRICANTES POR 4 BOLAS | EXTREME PRESSURE OF LUBRICATING FLUIDS BY 4-BALL METHOD | kgf | kgf | TEMPERATURA DE ENSAYO: XX °C VELOCIDAD: XXXX r/min | TEST TEMPERATURE: XX °C SPEED: XXXX r/mi | Se puede reportar ÍNDICE CARGA-DESGASTE Y PUNTO DE SOLDADURA y HUELA DE DEGASTE EN CASO DE QUE APLIQUE
ASTM D2896 | MODIFICADO | 21 | DETERMINACIÓN DEL NÚMERO BÁSICO DE PRODUCTOS DERIVADOS DEL PETRÓLEO MEDIANTE TITULACIÓN POTENCIOMÉTRICA CON ÁCIDO PERCLÓRICO | BASE NUMBER OF PETROLEUM PRODUCTS BY POTENTIOMETRIC PERCHLORIC ACID TITRATION | NÚMERO BÁSICO (TITULACIÓN POTENCIOMÉTRICA) | BASE NUMBER (POTENTIOMETRIC TITRATION) | mg KOH/g | mg KOH/g | NÚMERO BÁSICO (D2896 - PROCEDIMIENTO A OR B) = RESULTADO | BASE NUMBER (D2896 - PROCUDURE A OR B) = RESULT | N/A
ASTM D2983 MODIF-01 | N/A | N/A | MÉTODO CLIENTE INTERNO: VISCOSIDAD DINÁMICA | METHOD FOR INTERNAL CLIENT: DYNAMIC VISCOSITY USING A ROTATIONAL VISCOSIMETER | VISCOSIDAD DINÁMICA (VISCOSÍMETRO ROTACIONAL, RV2, 25°C) | DYNAMIC VISCOSITY (ROTATIONAL VISCOMETER, RV2, 25°C) | mPa*s | mPa*s | N/A | N/A | REFERENCIA FEUM 13A EDICIÓN, TOMO 1 PARA CLIENTE INTERNO: ACEITE MINERAL (PARAFINA LÍQUIDA) SE UTILIZA LA AGUJA RV2 A 25° NO ES MÉTODO ASTM
ASTM D2983 MODIF-02 | N/A | N/A | MÉTODO CLIENTE EXTERNO: VISCOSIDAD DINÁMICA | METHOD FOR EXTERNAL CLIENT: DYNAMIC VISCOSITY USING A ROTATIONAL VISCOSIMETER | VISCOSIDAD DINÁMICA (VISCOSÍMETRO ROTACIONAL, RV61, 40°C) | DYNAMIC VISCOSITY (ROTATIONAL VISCOMETER, RV61, 40°C) | mPa*s | mPa*s | N/A | N/A | REFERENCIA FEUM 13A EDICIÓN, TOMO 1 PARA CLIENTE AVILAB: ACEITE MINERAL (PARAFINA LÍQUIDA) SE UTILIZA LA AGUJA RV61 A 40° NO ES MÉTODO ASTM
ASTM D2983 MODIF-03 | N/A | N/A | MÉTODO CLIENTE EXTERNO: VISCOSIDAD DINÁMICA | METHOD FOR EXTERNAL CLIENT: DYNAMIC VISCOSITY USING A ROTATIONAL VISCOSIMETER | VISCOSIDAD DINÁMICA (VISCOSÍMETRO ROTACIONAL, SPINDLE 2, 100 RPM, 25°C) | DYNAMIC VISCOSITY (ROTATIONAL VISCOMETER, SPINDLE 2, 100 RPM, 25°C) | mPa*s | mPa*s | N/A | N/A | REFERENCIA TRIBOQUIMIA PARA CLIENTE INTERNO: ACEITE LUBRICANTE SE UTILIZA AGUJA No.2 100 RPM A 25°C NO ES MÉTODO ASTM
ASTM D4172 | 94 | 21 | CARACTERISTICAS PREVENTIVAS DE DESGASTE DE LAS FLUIDOS LUBRICANTES ( MÉTODO DE 4 BOLAS MODIFICADO) | WEAR PREVENTIVE CHARACTERISTICS OF LUBRICATING FLUID (FOUR-BALL METHOD) | MÉTODO DE 4 BOLAS DESGASTE (MODIFICADO) | 4-BALL WEAR TEST METHOD (MODIFIED) | mm | mm | N/A | N/A | MODIFICADO APLICA PARA AMORTIGUADORES
ASTM D4951 | 14 (Reapproved 2019) | 14 (Reapproved 2019) | STANDARD TEST METHOD FOR DETERMINATION OF ADDITIVE ELEMENTS IN LUBRICATING OILS BY INDUCTIVELY COUPLED PLASMA ATOMIC EMISSION SPECTROMETRY | MÉTODO DE PRUEBA ESTÁNDAR PARA LA DETERMINACIÓN DE ELEMENTOS ADITIVOS EN ACEITES LUBRICANTES MEDIANTE ESPECTROMETRÍA DE EMISIÓN ATÓMICA POR PLASMA ACOPLADO INDUCTIVAMENTE | DETERMINACIÓN DE FÓSFORO (P) EN ACEITES LUBRICANTES POR ICP-OES | DETERMINATION OF PHOSPHORUS (P) IN LUBRICATING OILS BY ICP-OES | mg/kg | mg/kg | N/A | N/A | N/A
ASTM D56 | 22 | 22 | PUNTO DE INFLAMACIÓN MEDIANTE EL APARATO TAG DE COPA CERRADA | FLASH POINT BY TAG CLOSED CUP TESTER | PUNTO DE INFLAMACIÓN COPA CERRADA (LT/HT) | FLASH POINT CLOSED CUP (LT/HT) | °C | °C | N/A | N/A | REPORTE EL PUNTO DE INFLAMACIÓN CORREGIDO, REDONDEADO AL 0.5 °C (1 °F) MÁS CERCANO, INDICANDO LAS CONDICIONES DE ENSAYO ASTM D56 LT O HT. 13.2 REPORTE LA IDENTIFICACIÓN DEL MATERIAL ANALIZADO, LA FECHA DEL ENSAYO Y CUALQUIER DESVIACIÓN (ACORDADA O NO) RESPECTO A LOS PROCEDIMIENTOS ESPECIFICADOS EN EL MÉTODO.
ASTM D6304 | 07 (PROCEDURE A) | 20 (PROCEDURE A) | DETERMINACIÓN DE AGUA EN PRODUCTOS PETROLEROS, ACEITES LUBRICANTES Y ADITIVOS MEDIANTE TITULACIÓN COULOMÉTRICA KARL FISCHER (PROCEDIMIENTO B) | DETERMINATION OF WATER IN PTROLEUM PRODUCTS, LUBRICATING OILS AND ADDITIVES BY COULOMETRIC KARL FISCHER TRIATION | CONTENIDO DE AGUA POR KARL FISCHER (COULOMÉTRICO) | WATER CONTENT BY KARL FISCHER (COULOMETRIC) | mg/kg/ % en masa | mg/kg/ % en masa | N/A | N/A | N/A
ASTM D892 | 13 | 25 | FORMACIÓN DE ESPUMA DE ACEITES LUBRICANTES, SECUENCIA I | FOAMING CHARACTERISTICS OF LUBRICATING OILS | FORMACIÓN DE ESPUMA (SECUENCIA I) | FOAMING CHARACTERISTICS (SEQUENCE I) | ml/ml | ml/ml | N/A | N/A | SE REPORTAN RESULTADOS A LOS 5 Y 10 MINUTOS EJEMPLO. 0 / 0 (5MIN/10MIN)
ASTM D892 | 13 | 25 | FORMACIÓN DE ESPUMA DE ACEITES LUBRICANTES, SECUENCIA II | FOAMING CHARACTERISTICS OF LUBRICATING OILS, SEQ III | FORMACIÓN DE ESPUMA (SECUENCIA II) | FOAMING CHARACTERISTICS (SEQUENCE II) | ml/ml | ml/ml | N/A | N/A | SE REPORTAN RESULTADOS A LOS 5 Y 10 MINUTOS EJEMPLO. 0 / 0 (5MIN/10MIN)
ASTM D892 | 13 | 25 | FORMACIÓN DE ESPUMA DE ACEITES LUBRICANTES, SECUENCIA III | FOAMING CHARACTERISTICS OF LUBRICATING OILS | FORMACIÓN DE ESPUMA (SECUENCIA III) | FOAMING CHARACTERISTICS (SEQUENCE III) | ml/ml | ml/ml | N/A | N/A | SE REPORTAN RESULTADOS A LOS 5 Y 10 MINUTOS EJEMPLO. 0 / 0 (5MIN/10MIN)
ASTM D937 | 07 (REAPRPROVED 2012) | 25 | PENETRACIÓN CON CONO DE PETROLATOS | CONE PENETRATION OF PETROLATUM | CONSISTENCIA DE PETROLATOS | CONSISTENCY OF PETROLATUMS | 1/10mm | 1/10mm | N/A | N/A | REPORTAR EL VALOR PROMEDIO OBTENIDO REDONDEADO AL 0.1MM MÁS CERCANO
ASTM D938 | 25 | 25 | PUNTO DE CONGELACIÓN DE CERAS DE PETRÓLEO, INLCUIDO PETROLATOS | CONGEALING POINT OF PETROLEUM WAXES, INCLUDING PETROLATUM | PUNTO DE CONGELACIÓN DE CERA DE PETRÓLEO / PETROLATO | CONGEALING POINT OF PETROLEUM WAX / PETROLATUM | °C | °C | N/A | N/A | SE REPORTA EL PROMEDIO DE LAS TEMPERATURAS EN °C CON UN DECIMAL
ASTM D94 | 07(REAPPROVED 2017) | 25 | DETERMINACIÓN DEL NÚMERO DE SAPONIFICACIÓN DE PRODUCTOS DERIVADOS DEL PETRÓLEO | SAPONIFICATION NUMBER OF PETROLEUM PRODUCTS | NÚMERO DE SAPONIFICACIÓN | SAPONIFICATION NUMBER | mgKOH/g | mgKOH/g | N/A | N/A | SI EL NÚMERO DE SAPONIFICACIÓN ES MENOR A 50, SE DEBE REPORTAR CON UNA PRECISIÓN DE 0.5 MG KOH/G DE MUESTRA. SI EL NÚMERO DE SAPONIFICACIÓN ES IGUAL O MAYOR A 50, SE DEBE REPORTAR CON UNA PRECISIÓN DE 1 MG KOH/G DE MUESTRA (NÚMERO ENTERO). EN EL CASO DE ACEITES AISLANTES ELÉCTRICOS, SE DEBE REPORTAR CON UNA PRECISIÓN DE 0.1 MG KOH/G DE MUESTRA.
ASTM D972 | 22 | 24 | PÉRDIDA POR EVAPORACIÓN DE GRASAS LUBRICANTES Y ACEITES | EVAPORATION LOSS OF LUBRICATING GREASES AND OILS | PÉRDIDA POR EVAPORACIÓN DE GRASAS LUBRICANTES Y ACEITES | EVAPORATION LOSS OF LUBRICATING GREASES AND OILS | % | % | N/A | N/A | N/A
ASTM E 1252 | 98(2021) | 98(2021) | PRÁCTICA ESTÁNDAR PARA LAS TÉCNICAS GENERALES DE OBTENCIÓN DE ESPECTROS INFRARROJOS PARA ANÁLISIS CUALITATIVO | STANDARD PRACTICE FOR GENERAL TECHNIQUES FOR OBTAINING INFRARED SPECTRA FOR QUALITATIVE ANALYSIS | ESPECTRO INFRARROJO | INFRARED SPECTRUM | N/A | N/A | N/A | N/A | EN CASO DE REQUERIR LA COMPARACIÓN CONTRA UN ESTÁNDAR, FAVOR DE INDICARLO EN EL CAMPO DE COMENTARIOS
ASTM E1252 | N/A | 21 | PRÁCTICA ESTÁNDAR DE TÉCNICAS GENERALES PARA LA OBTENCIÓN DE ESPECTROS INFRARROJOS PARA EL ANÁLISIS CUALITATIVO | GENERAL TECHNIQUES FOR OBTAINING INFRARED SPECTRA FOR QUALITATIVE ANALYSIS | ESPECTROSCOPÍA INFRARROJA CUALITATIVA (FTIR) | QUALITATIVE INFRARED SPECTROSCOPY (FTIR) | N/A | N/A | N/A | N/A | NO SE CUENTA CON LA METODOLOGÍA. EN TRÁMITE.
EPA SW-846 METHOD 9079 | N/A | N/A | MÉTODO DE ENSAYO PARA BIFENILOS POLICLORADOS (PCB) | TEST METHOD FOR POLYCHLORINATED BIPHENYLS | MÉTODO DE ENSAYO PARA BIFENILOS POLICLORADOS (PCB) | TEST METHOD FOR POLYCHLORINATED BIPHENYLS | mg/kg | mg/kg | NA | NA | SE REALIZA CON UN KIT DE PRUEBA RÁPIDA QUE REPORTA: PCB;< 50ppm (NEGTIVO) PCB: ≥ 50 ppm (POSITIVO) EN ESTE CASO SE RECOMIENDA CONFIRMACIÓN MEDIANTE UN MÉTODO ESPECIFICO CUANTITATIVO
FDA 21 CFR 172.878 | N/A | N/A | FDA 21 CFR 172.878 | FDA 21 CFR 172.878 | FDA 21 CFR 172.878 | FDA 21 CFR 172.878 | N/A | N/A | NA | NA | SE REPORTA PASA CUANDO CUMPLE PHAS, carbonizables y limite de compuestos de azufre
FEUM | 13.0 / 11 | Vigente | SOLUBILIDAD | SOLUBILITY | SOLUBILIDAD | SOLUBILITY | N/A | N/A | SOLUBLE EN ACEITES VOLÁTILES, CASI INSOLUBLE EN AGUA, POCO SOLUBLE EN ETANOL. MISCIBLE CON HIDROCARBUROS. | SOLUBLE IN VOLATILE OILS, ALMOST INSOLUBLE IN WATER, SLIGHTLY SOLUBLE IN ETHANOL. MISCIBLE WITH HYDROCARBONS. | N/A
FEUM (MGA 0251) | 13 | Vigente | DENSIDAD RELATIVA | RELATIVE DENSITY | DENSIDAD RELATIVA X°C (PICNÓMETRO) | RELATIVE DENSITY X°C (PYCNOMETER) | ADIMENSIONAL | DIMENSIONLESS | N/A | N/A | DETERMINACIÓN DE DENSIDAD EN RELACIÓN DE LA MASA DE LA SUSTACIA (PETROLATO, ACEITE) A 20°C UTILIZANDO UN PICNÓMETRO
FEUM (MGA. 0471) | 13 | 13 | TEMPERATURA DE FUSIÓN | MELTING POINT | TEMPERATURA DE FUSIÓN | MELTING POINT | °C | °C | N/A | N/A | N/A
IP17 A | N/A | N/A | COLOR LOVIBOND RYBN | LOVIBOND COLOR RYBN | COLOR LOVIBOND RYBN | LOVIBOND COLOR RYBN | N/A | N/A | N/A | N/A | SE UTILIZA CELDA DE 2 "
MÉTODO INTERNO (91300029) | N/A | NA | HUMEDAD POR CREPITACIÓN | Moisture by crackle test | HUMEDAD POR CREPITACIÓN | Moisture by crackle test | NA | NA | N/A | N/A | N/A
MÉTODO INTERNO / METHOD FOR INTERNAL CLIENT | N/A | N/A | PRUEBA DE LODOS Y BARNICES | VARNISH AND SLUDGE DEPOSIT CONTROL TEST | PRUEBA DE LODOS Y BARNICES | VARNISH AND SLUDGE DEPOSIT CONTROL TEST | N/A | N/A | N/A | N/A | N/A
MÉTODO INTERNO / METHOD FOR INTERNAL CLIENT | N/A | N/A | PRUEBA DE CORROSIÓN Y DEPOSICIÓN DE LODOS | CORROSION AND MUD DEPOSITION TEST | PRUEBA DE CORROSIÓN Y DEPOSICIÓN DE LODOS | CORROSION AND MUD DEPOSITION TEST | N/A | N/A | N/A | N/A
MÉTODO INTERNO / METHOD FOR INTERNAL CLIENT | N/A | N/A | PRUEBA DE LODOS Y BARNICES | VARNISH AND SLUDGE DEPOSIT CONTROL TEST | PRUEBA DE LODOS Y BARNICES | VARNISH AND SLUDGE DEPOSIT CONTROL TEST | N/A | N/A | REFERENCIA A EL METODO INTERNO CONTROL TEST MONROE S00983 | REFERENCE TO THE INTERNAL METHOD: MONROE CONTROL TEST S00983 | N/A
MÉTODO INTERNO / METHOD FOR INTERNAL CLIENT | N/A | N/A | PRUEBA DE CORROSIÓN Y DEPOSICIÓN DE LODOS | CORROSION AND MUD DEPOSITION TEST | PRUEBA DE CORROSIÓN Y DEPOSICIÓN DE LODOS | CORROSION AND MUD DEPOSITION TEST | N/A | N/A | REFERENCIA A EL METODO INTERNO CONTROL TEST MONROE S00983 | REFERENCE TO THE INTERNAL METHOD: MONROE CONTROL TEST S00983 | N/A
MÉTODO INTERNO / METHOD FOR INTERNAL CLIENT | N/A | N/A | PRUEBA DE LODOS Y BARNICES | VARNISH AND SLUDGE DEPOSIT CONTROL TEST | PRUEBA DE LODOS Y BARNICES | VARNISH AND SLUDGE DEPOSIT CONTROL TEST | N/A | N/A | REFERENCIA A EL METODO INTERNO CONTROL TEST VOLKSWAGEN P-VW-1401 | REFERENCE TO THE INTERNAL METHOD: VOLKSWAGEN CONTROL TEST P-VW-1401 | N/A
MÉTODO INTERNO / METHOD FOR INTERNAL CLIENT | N/A | N/A | PRUEBA DE CORROSIÓN Y DEPOSICIÓN DE LODOS | CORROSION AND MUD DEPOSITION TEST | PRUEBA DE CORROSIÓN Y DEPOSICIÓN DE LODOS | CORROSION AND MUD DEPOSITION TEST | N/A | N/A | REFERENCIA A EL METODO INTERNO CONTROL TEST VOLKSWAGEN P-VW-1401 | REFERENCE TO THE INTERNAL METHOD: VOLKSWAGEN CONTROL TEST P-VW-1401 | N/A
MÉTODO INTERNO / METHOD FOR INTERNAL CLIENT | N/A | N/A | UV FLUORESCENCE | FLUORESCENCIA A LA LUZ UV | FLUORESCENCIA A LA LUZ UV | UV FLUORESCENCE | N/A | N/A | N/A | N/A | La flurescencia cualitativa se realiza utilizando una lámpara de luz UV en la onda larga. Se compara con estándar positivo, si coincide, se reporta "Fluoresce" y estándar negativo si coincide, se reporta "No fluoresce"
MÉTODO INTERNO / METHOD FOR INTERNAL CLIENT | N/A | N/A | CANTIDAD DE ADITIVO FLUORESCENTE | QUANTITY OF FLUORESCENT UV DYE | CANTIDAD DE ADITIVO FLUORESCENTE | QUANTITY OF FLUORESCENT UV DYE | mg/kg | mg/kg | N/A | N/A | N/A
ORGANOLÉPTICO | N/A | N/A | APARIENCIA VISUAL | VISUAL APPEAREANCE | APARIENCIA VISUAL | VISUAL APPEAREANCE | N/A | N/A | N/A | N/A | N/A
ORGANOLÉPTICO | N/A | N/A | TEXTURA | TEXTURE | TEXTURA | TEXTURE | N/A | N/A | N/A | N/A | AQUÍ HAY QUE ESPECIFICAR EN COMENTARIOS LA DESCRIPCIÓN PARA QUE COINCIDA LA ESPECIFICACIÓN FIRMADA POR CLIENTE
ORGANOLÉPTICO | N/A | N/A | OLOR | ODOR | OLOR | ODOR | N/A | N/A | N/A | N/A | N/A
ORGANOLÉPTICO / NMX-J-123-ANCE-2019 P 6,1 | NMX-J-123-ANCE-2019 P 6,1 | NMX-J-123-ANCE-2019 P 6,1 | APARIENCIA VISUAL | VISUAL APPEAREANCE | APARIENCIA VISUAL | VISUAL APPEAREANCE | N/A | N/A | EL INFORME DEBE CONTENER COMO MÍNIMO LO SIGUIENTE: A) NÚMERO DE COLOR. B) DESCRIPCIÓN DE CUALQUIER DESVIACIÓN, CUANDO EL ACEITE NO SEA LIMPIO, CLARO Y BRILLANTE, ASÍ COMO CUALQUIER EVIDENCIA DE SEDIMENTO. C) TEMPERATURA DEL ACEITE EN EL MOMENTO DE LA PRUEBA. | THE TEST REPORT SHALL INCLUDE, AS A MINIMUM, THE FOLLOWING: A) COLOR NUMBER. B) A DESCRIPTION OF ANY DEVIATION, IF THE OIL IS NOT CLEAN, CLEAR, AND BRIGHT, AS WELL AS ANY EVIDENCE OF SEDIMENT. C) THE TEMPERATURE OF THE OIL AT THE TIME OF TEST. | N/A
PH Tiras | N/A | N/A | MÉTODO INTERNO: DETERMINACIÓN DE pH POR TIRAS REACTIVAS | INTERNAL METHOD: pH DETERMINATION BY INDICATOR STRIPES | MÉTODO INTERNO: DETERMINACIÓN DE pH POR TIRAS REACTIVAS | INTERNAL METHOD: DETERMINATION OF pH USING TEST STRIPS | N/A | N/A | N/A | N/A | N/A
PH. EUR | 11 | 12 | LÍMITE DE HIDROCARBUROS POLICÍCLICOS AROMÁTICO | LIMIT OF POLYCYCLIC AROMATIC HYDROCARBONS | LÍMITE DE HIDROCARBUROS POLICÍCLICOS AROMÁTICO | LIMIT OF POLYCYCLIC AROMATIC HYDROCARBONS | N/A | N/A | NA | NA | CUANDO SE REPORTA EL VALOR COMO "PASA" O "NO PASA" CON BASE EN EL CUMPLIMIENTO DE LA NORMA
PH. EUR | 13.0 / 11 | Vigente | SOLUBILIDAD | SOLUBILITY | SOLUBILIDAD | SOLUBILITY | N/A | N/A | SOLUBLE EN ACEITES VOLÁTILES, CASI INSOLUBLE EN AGUA, POCO SOLUBLE EN ETANOL. MISCIBLE CON HIDROCARBUROS. | SOLUBLE IN VOLATILE OILS, ALMOST INSOLUBLE IN WATER, SLIGHTLY SOLUBLE IN ETHANOL. MISCIBLE WITH HYDROCARBONS. | N/A
RESIDUOS A LA EVAPORACIÓN | NA | NA | MÉTODO INTERNO: RESIDUOS A LA EVAPORACIÓN | INTERNAL METHOD: RESIDUE ON EVAPORATION | MÉTODO INTERNO: RESIDUOS A LA EVAPORACIÓN | INTERNAL METHOD: RESIDUE ON EVAPORATION | % | % | N/A | N/A | N/A
USP | NF-2025 | Vigente | PARAFINA SÓLIDA | SOLID PARAFFIN | PARAFINA SÓLIDA | SOLID PARAFFIN | N/A | N/A | N/A | N/A | LA MUESTRA ES LO SUFICIENTEMENTE CLARA PARA QUE UNA LÍNEA DE 0,5 MM DE GROSOR, EN UN FONDO BLANCO, COLOCADA VERTICALMENTE DETRÁS DEL FRASCO, SEA CLARAMENTE VISIBLE.
USP | NF-2025 | Vigente | ACIDEZ | ACIDITY | ACIDEZ | ACIDITY | N/A | N/A | N/A | N/A | LA SOLUCIÓN NO PRODUCE UN COLOR ROSA. NO SE REQUIEREN MÁS DE 1,0 ML DE LA SOLUCIÓN DE HIDRÓXIDO DE SODIO 0,01 N, PARA PRODUCIR UN COLOR ROSA.
USP | NF-2025 | Vigente | REACCIÓN | REACTION | REACCIÓN | REQACTION | N/A | N/A | N/A | N/A | REVISAR CON CLIENTE CAMBIO DE PRUEBA Y COTEJAR CON USP
USP | NF-2025 | Vigente | LÍMITE DE COMPUESTOS DE AZUFRE | LIMIT OF SULFUR COMPOUNDS | LÍMITE DE COMPUESTOS DE AZUFRE | LIMIT OF SULFUR COMPOUNDS | N/A | N/A | N/A | N/A | NO SE DESARROLLA COLOR CAFÉ OSCURO.
USP | VIGENTE | VIGENTE | LÍMITE DE HIDROCARBUROS POLICÍCLICOS AROMÁTICO | LIMIT OF POLYCYCLIC AROMATIC HYDROCARBONS | LÍMITE DE HIDROCARBUROS POLICÍCLICOS AROMÁTICO | LIMIT OF POLYCYCLIC AROMATIC HYDROCARBONS | A | A | NA | NA | CUANDO SE REPORTA EL VALOR DE ABSORBANCIA
USP | VIGENTE | VIGENTE | LÍMITE DE HIDROCARBUROS POLICÍCLICOS AROMÁTICO | LIMIT OF POLYCYCLIC AROMATIC HYDROCARBONS | LÍMITE DE HIDROCARBUROS POLICÍCLICOS AROMÁTICO | LIMIT OF POLYCYCLIC AROMATIC HYDROCARBONS | N/A | N/A | NA | NA | CUANDO SE REPORTA EL VALOR COMO "PASA" O "NO PASA" CON BASE EN EL CUMPLIMIENTO DE LA NORMA
USP | VIGENTE | VIGENTE | *GRAVEDAD ESPECÍFICA A X °C/X °C | *SPECIFIC GRAVITY AT X °C/X °C | *GRAVEDAD ESPECÍFICA A X °C/X °C | *SPECIFIC GRAVITY AT X °C/X °C | ADIMENSIONAL | DIMENSIONLESS | NA | NA | La "X" se sustituye por la temperatura requerida
USP (271) / FEUM (MGA. 0881) | USP-NF 2025 / FEUM 13.0 | USP VIGENTE / FEUM 13.1 | SUSTANCIAS FÁCILMENTE CARBONIZABLES | READILY CARBONIZABLE SUBSTANCES | SUSTANCIAS FÁCILMENTE CARBONIZABLES | READILY CARBONIZABLE SUBSTANCES | N/A | N/A | N/A | N/A | LA PORCIÓN OLEOSA DE LA MUESTRA PUEDE VOLVERSE TURBIA, PERO SE MANTIENE INCOLORA O MUESTRA UN COLOR LIGERAMENTE ROSA O AMARILLO, Y LA PORCIÓN ÁCIDA DE LA MUESTRA NO SE TORNA MÁS OSCURA QUE LA SOLUCIÓN ESTÁNDAR.
USP (741) / FEUM (MGA 0471) | USP-NF 2025 / FEUM 13.0 | Vigente | PUNTO DE FUSIÓN POR GOTEO DE LA CERA DE PETRÓLEO, INCLUIDO EL PETROLATO | DROP MELTING POINT OF PETROLEUM WAX, INCLUDING PETROLATUM | PUNTO DE FUSIÓN DE PETROLATO | MELTING POINT OF PETROLATUM | °C | °C | N/A | N/A | SE REPORTA EL PROMEDIO DE DOS LECTURAS REDONDEANDO A UN DECIMAL.
USP (841) / FEUM (MGA 0251) | USP-NF 2025 / FEUM 13.0 | Vigente | DENSIDAD RELATIVA | RELATIVE DENSITY | DENSIDAD RELATIVA X °C (PICNÓMETRO) | RELATIVE DENSITY X°C (PYCNOMETER) | ADIMENSIONAL | DIMENSIONLESS | N/A | N/A | DETERMINACIÓN DE DENSIDAD EN RELACIÓN DE LA MASA DE LA SUSTACIA (PETROLATO, ACEITE) A 60°C UTILIZANDO UN PICNÓMETRO
USP / FEUM | USP-NF 2025 / FEUM 13.0 | Vigente | PENETRACIÓN CON CONO DE PETROLATOS | CONE PENETRATION OF PETROLATUM | CONSISTENCIA DE PETROLATOS | CONSISTENCY OF PETROLATUMS | 1/10mm | 1/10mm | N/A | N/A | REPORTAR EL VALOR PROMEDIO OBTENIDO REDONDEADO AL 0.1MM MÁS CERCANO
USP / FEUM | USP-NF 2025 / FEUM 13.0 | Vigente | COLOR | COLOR | COLOR | COLOR | N/A | N/A | N/A | N/A | El líquido fundido no es más oscuro que 5 mL de la solución estándar de una mezcla en un tubo similar. Comparar los tubos por medio de luz reflejada sosteniéndolos directamente contra un fondo blanco, en un ángulo tal que no se presente fluorescencia.
USP / FEUM | USP-NF 2025 / FEUM 13.0 | Vigente | ALCALINIDAD | ALKALINITY | ALCALINIDAD | ALKALINITY | N/A | N/A | N/A | N/A | N/A
USP / FEUM | USP-NF 2025 / FEUM 13.0 | Vigente | ÁCIDOS ORGÁNICOS | ORGANIC ACIDS | ÁCIDOS ORGÁNICOS | ORGANIC ACIDS | N/A | N/A | N/A | N/A | N/A
USP / FEUM | USP-NF 2025 / FEUM 13.0 | Vigente | ACEITES FIJOS, GRASAS Y RESINA | FIXED OILS, FATS, AND ROSIN | ACEITES FIJOS, GRASAS Y RESINA | FIXED OILS, FATS, AND RESINS | N/A | N/A | N/A | N/A | N/A
USP / FEUM | USP-NF 2025 / FEUM 13.0 | Vigente | ACIDEZ | ACIDITY | ACIDEZ | ACIDITY | N/A | N/A | N/A | N/A | N/A
|  | 14 (Reapproved 2019) | STANDARD TEST METHOD FOR DETERMINATION OF ADDITIVE ELEMENTS IN LUBRICATING OILS BY INDUCTIVELY COUPLED PLASMA ATOMIC EMISSION SPECTROMETRY | MÉTODO DE PRUEBA ESTÁNDAR PARA LA DETERMINACIÓN DE ELEMENTOS ADITIVOS EN ACEITES LUBRICANTES MEDIANTE ESPECTROMETRÍA DE EMISIÓN ATÓMICA POR PLASMA ACOPLADO INDUCTIVAMENTE | DETERMINACIÓN DE ZINC (ZN) EN ACEITES LUBRICANTES POR ICP-OES | DETERMINATION OF ZINC (ZN) IN LUBRICATING OILS BY ICP-OES | mg/kg | mg/kg | N/A | N/A | N/A
Note on F1: [Threaded comment] Your version of Excel allows you to read this threaded comment; however, any edits to it will get removed if the file is opened in a newer version of Excel. Learn more: https://go.microsoft.com/fwlink/?linkid=870924 Comment: Se permiten 75 caracteres en IQM, contando espacios